## Modelo
Item | Código de item | Nome do produto | Descrição química | Grau de Etoxilação | Grupo de Família | Família de Produtos | Peso Molecular | Data inicial do estudo | Tipo de estudo | Ensaios físico-químicos | Método | Especificação | 0 dia | 1 sem | 2 sem | 1m | 2m | 3m | 4m | 5m | 6m | 9m | 12m | 18m | 24m | 30m | 36m
1 | T39 | Acipol AE 100 | Anilina etoxilada | 10EO | Ethoxylates and Propoxylates | Other ethoxylate | 533 | 2016-08-03 | Acelerado | Hidroxila, índice de, mgKOH/g | MA-525 | 190,0 - 220,0 | 194.52 |  |  | 196.69 |  | 203.92 |  |  | 210.57
1 | T39 | Acipol AE 100 | Anilina etoxilada | 10EO | Ethoxylates and Propoxylates | Other ethoxylate | 533 | 2016-08-03 | Acelerado | pH, 5% p/p aquoso, 25ºC | MA-729 | 6,0 - 8,0 | 6.93 |  |  | 6.82 |  | 6.77 |  |  | 6.84
1 | T39 | Acipol AE 100 | Anilina etoxilada | 10EO | Ethoxylates and Propoxylates | Other ethoxylate | 533 | 2016-08-03 | Acelerado | Aparência, 25°C | MA-742 | líquido livre de material estranho | líquido límpido |  |  | líquido límpido |  | líquido límpido |  |  | líquido límpido
1 | T39 | Acipol AE 100 | Anilina etoxilada | 10EO | Ethoxylates and Propoxylates | Other ethoxylate | 533 | 2016-08-03 | Acelerado | Água, %p | MA-875 | 1,0 máx. | 0.07 |  |  | 0.09 |  | 0.08 |  |  | 0.08
1 | T39 | Acipol AE 100 | Anilina etoxilada | 10EO | Ethoxylates and Propoxylates | Other ethoxylate | 533 | 2016-08-03 | Acelerado | Índice de acidez, mgKOH/g | MA-638 | ---- | 0.34 |  |  | 0.36 |  | 0.35 |  |  | 0.4
1 | T39 | Acipol AE 100 | Anilina etoxilada | 10EO | Ethoxylates and Propoxylates | Other ethoxylate | 533 | 2016-08-03 | Longa duração | Hidroxila, índice de, mgKOH/g | MA-525 | 190,0 - 220,0 | 194.52 |  |  |  |  | 204.24 |  |  | 210.36 | 207.01 | 194.48 | 201.78 | 199.67 | 199.09 | 203.38
1 | T39 | Acipol AE 100 | Anilina etoxilada | 10EO | Ethoxylates and Propoxylates | Other ethoxylate | 533 | 2016-08-03 | Longa duração | pH, 5% p/p aquoso, 25ºC | MA-729 | 6,0 - 8,0 | 6.93 |  |  |  |  | 6.81 |  |  | 6.86 | 6.92 | 6.94 | 6.8 | 6.88 | 6.87 | 6.87
1 | T39 | Acipol AE 100 | Anilina etoxilada | 10EO | Ethoxylates and Propoxylates | Other ethoxylate | 533 | 2016-08-03 | Longa duração | Aparência, 25°C | MA-742 | líquido livre de material estranho | líquido límpido |  |  |  |  | líquido límpido amarelado |  |  | líquido límpido amarelado | líquido límpido amarelado | líquido límpido amarelado | líquido límpido amarelado | líquido límpido amarelado | líquido límpido amarelado | líquido límpido amarelado
1 | T39 | Acipol AE 100 | Anilina etoxilada | 10EO | Ethoxylates and Propoxylates | Other ethoxylate | 533 | 2016-08-03 | Longa duração | Água, %p | MA-875 | 1,0 máx. | 0.07 |  |  |  |  | 0.11 |  |  | 0.07 | 0.08 | 0.08 | 0.09 | 0.08 | 0.1 | 0.1
1 | T39 | Acipol AE 100 | Anilina etoxilada | 10EO | Ethoxylates and Propoxylates | Other ethoxylate | 533 | 2016-08-03 | Longa duração | Índice de acidez, mgKOH/g | MA-638 | ---- | 0.34 |  |  |  |  | 0.36 |  |  | 0.44 | 0.39 | 0.34 | 0.45 | 0.41 | 0.42 | 0.25
2 | T61 | Acipol AE 20 | Anilina etoxilada | 2EO | Ethoxylates and Propoxylates | Other ethoxylate | 181 | 2016-05-13 | Acelerado | Anilina, % | MA-1340 | 0,1 máx. | 0.01 |  |  | 0.01 |  | 0.018 |  |  | 0.02
2 | T61 | Acipol AE 20 | Anilina etoxilada | 2EO | Ethoxylates and Propoxylates | Other ethoxylate | 181 | 2016-05-13 | Acelerado | Anilina 1EO, % | MA-1340 | 1,0 máx. | 0.33 |  |  | 0.34 |  | 0.31 |  |  | 0.29
2 | T61 | Acipol AE 20 | Anilina etoxilada | 2EO | Ethoxylates and Propoxylates | Other ethoxylate | 181 | 2016-05-13 | Acelerado | Anilina 2EO, % | MA-1340 | 94,0 mín | 97.56 |  |  | 97.59 |  | 96.99 |  |  | 94.64
2 | T61 | Acipol AE 20 | Anilina etoxilada | 2EO | Ethoxylates and Propoxylates | Other ethoxylate | 181 | 2016-05-13 | Acelerado | Anilina 3EO, % | MA-1340 | 6,0 máx. | 1.8 |  |  | 1.78 |  | 1.86 |  |  | 2.38
2 | T61 | Acipol AE 20 | Anilina etoxilada | 2EO | Ethoxylates and Propoxylates | Other ethoxylate | 181 | 2016-05-13 | Acelerado | pH 5% iso/água 1:1 v/v, 25°C (é análise de processo) | MA-737 | 7,0 máx. | 7.63 |  |  | 7.83 |  | 7.54 |  |  | 7.52
2 | T61 | Acipol AE 20 | Anilina etoxilada | 2EO | Ethoxylates and Propoxylates | Other ethoxylate | 181 | 2016-05-13 | Acelerado | Aparência | MA-742 | líquido claro a escuro, solido se frio | sólido |  |  | sólido amarelo |  | sólido amarelo |  |  | sólido amarelo
2 | T61 | Acipol AE 20 | Anilina etoxilada | 2EO | Ethoxylates and Propoxylates | Other ethoxylate | 181 | 2016-05-13 | Acelerado | Água, %p | MA-875 | 0,20 máx. | 0.1 |  |  | 0.08 |  | 0.06 |  |  | 0.17
2 | T61 | Acipol AE 20 | Anilina etoxilada | 2EO | Ethoxylates and Propoxylates | Other ethoxylate | 181 | 2016-05-13 | Longa duração | Anilina, % | MA-1340 | 0,1 máx. | 0.01 |  |  |  |  | 0.014 |  |  | 0.01 | 0.02 | 0.02 | 0.02 | ND | 0.03 | 0.03
2 | T61 | Acipol AE 20 | Anilina etoxilada | 2EO | Ethoxylates and Propoxylates | Other ethoxylate | 181 | 2016-05-13 | Longa duração | Anilina 1EO, % | MA-1340 | 1,0 máx. | 0.33 |  |  |  |  | 0.31 |  |  | 0.3 | 0.24 | 0.38 | 0.36 | 0.28 | 0.32 | 0.3
2 | T61 | Acipol AE 20 | Anilina etoxilada | 2EO | Ethoxylates and Propoxylates | Other ethoxylate | 181 | 2016-05-13 | Longa duração | Anilina 2EO, % | MA-1340 | 94,0 mín | 97.56 |  |  |  |  | 97.18 |  |  | 96.01 | 96.88 | 97.47 | 97.11 | 98.02 | 97.34 | 97.49
2 | T61 | Acipol AE 20 | Anilina etoxilada | 2EO | Ethoxylates and Propoxylates | Other ethoxylate | 181 | 2016-05-13 | Longa duração | Anilina 3EO, % | MA-1340 | 6,0 máx. | 1.8 |  |  |  |  | 1.87 |  |  | 2 | 2.1 | 1.83 | 1.83 | 1.69 | 1.85 | 1.78
2 | T61 | Acipol AE 20 | Anilina etoxilada | 2EO | Ethoxylates and Propoxylates | Other ethoxylate | 181 | 2016-05-13 | Longa duração | pH 5% iso/água 1:1 v/v, 25°C (é análise de processo) | MA-737 | 7,0 máx. | 7.63 |  |  |  |  | 7.86 |  |  | 7.75 | 7.86 | 7.7 | 7.75 | 7.46 | 7.68 | 8.38
2 | T61 | Acipol AE 20 | Anilina etoxilada | 2EO | Ethoxylates and Propoxylates | Other ethoxylate | 181 | 2016-05-13 | Longa duração | Aparência | MA-742 | líquido claro a escuro, solido se frio | sólido |  |  |  |  | sólido amarelo |  |  | sólido amarelo | sóldio amarelo | sóldio amarelo | sóldio amarelo | sóldio amarelo | sóldio amarelo | sóldio amarelo
2 | T61 | Acipol AE 20 | Anilina etoxilada | 2EO | Ethoxylates and Propoxylates | Other ethoxylate | 181 | 2016-05-13 | Longa duração | Água, %p | MA-875 | 0,20 máx. | 0.1 |  |  |  |  | 0.06 |  |  | 0.17 | 0.08 | 0.08 | 0.2 | 0.1 | 0.09 | 0.083
3 | M86 | Alkest E 150D | Diestearato de PEG | 150EO | Ethoxylates and Propoxylates | Ester | 6500 | 2015-03-02 | Acelerado | Transmitância 800 nm, 1 cm, %T | MA - 1085 | 95 - 100 | 99.54 |  |  | 99.45 |  | 99.79 |  |  | 99.99
3 | M86 | Alkest E 150D | Diestearato de PEG | 150EO | Ethoxylates and Propoxylates | Ester | 6500 | 2015-03-02 | Acelerado | Material em suspensão a 60°C | MA - 222 | substancialmente livre | substancialmente livre |  |  | substancialmente livre |  | substancialmente livre |  |  | substancialmente livre
3 | M86 | Alkest E 150D | Diestearato de PEG | 150EO | Ethoxylates and Propoxylates | Ester | 6500 | 2015-03-02 | Acelerado | Índice de acidez, mgKOH/g | MA - 638 | 9,0 máx. | 5.22 |  |  | 5.23 |  | 5.8 |  |  | 5.59
3 | M86 | Alkest E 150D | Diestearato de PEG | 150EO | Ethoxylates and Propoxylates | Ester | 6500 | 2015-03-02 | Acelerado | Viscosidade 25°C, BKF, cp | MA - 665 | 900 - 1000000 | 1061 |  |  | 998.8 |  | 953.8 |  |  | 665
3 | M86 | Alkest E 150D | Diestearato de PEG | 150EO | Ethoxylates and Propoxylates | Ester | 6500 | 2015-03-02 | Acelerado | Dioxana, ppm | MA-716 | 125 máx. | 33.9 |  |  | 31 |  | 27 |  |  | 7.04
3 | M86 | Alkest E 150D | Diestearato de PEG | 150EO | Ethoxylates and Propoxylates | Ester | 6500 | 2015-03-02 | Acelerado | Aparência temp. ambiente | MA-742 | flocos amarelados | flocos brancos |  |  | flocos brancos |  | flocos brancos |  |  | flocos brancos
3 | M86 | Alkest E 150D | Diestearato de PEG | 150EO | Ethoxylates and Propoxylates | Ester | 6500 | 2015-03-02 | Acelerado | Ponto de fusão, °C | MA-775 | 52,0 - 57,0 | 52.37 |  |  | 52.63 |  | 51.67 |  |  | 52.77
3 | M86 | Alkest E 150D | Diestearato de PEG | 150EO | Ethoxylates and Propoxylates | Ester | 6500 | 2015-03-02 | Acelerado | Cor Gardner, 60°C | MA-782 | 3 máx. | 2 |  |  | 1 |  | 1 |  |  | 1
3 | M86 | Alkest E 150D | Diestearato de PEG | 150EO | Ethoxylates and Propoxylates | Ester | 6500 | 2015-03-02 | Acelerado | Índice de saponificação, mgKOH/g | MA-810 | 13,0 - 25,0 | 17.71 |  |  | 18.12 |  | 17.91 |  |  | 18.16
3 | M86 | Alkest E 150D | Diestearato de PEG | 150EO | Ethoxylates and Propoxylates | Ester | 6500 | 2015-03-02 | Acelerado | Água, % | MA-875 | 2,0 máx. | 1.94 |  |  | 2.01 |  | 2.07 |  |  | 1.86
3 | M86 | Alkest E 150D | Diestearato de PEG | 150EO | Ethoxylates and Propoxylates | Ester | 6500 | 2015-03-02 | Longa duração | Transmitância 800 nm, 1 cm, %T | MA - 1085 | 95 - 100 | 99.54 |  |  |  |  | 100.03 |  |  | 99.41 | 99.86 | 99.47 | 97.8
3 | M86 | Alkest E 150D | Diestearato de PEG | 150EO | Ethoxylates and Propoxylates | Ester | 6500 | 2015-03-02 | Longa duração | Material em suspensão a 60°C | MA - 222 | substancialmente livre | substancialmente livre |  |  |  |  | substancialmente livre |  |  | substancialmente livre | substancialmente livre | substancialmente livre | substancialmente livre
3 | M86 | Alkest E 150D | Diestearato de PEG | 150EO | Ethoxylates and Propoxylates | Ester | 6500 | 2015-03-02 | Longa duração | Índice de acidez, mgKOH/g | MA - 638 | 9,0 máx. | 5.22 |  |  |  |  | 5.35 |  |  | 5.52 | 5.67 | 5.62 | 2.54
3 | M86 | Alkest E 150D | Diestearato de PEG | 150EO | Ethoxylates and Propoxylates | Ester | 6500 | 2015-03-02 | Longa duração | Viscosidade 25°C, BKF, cp | MA - 665 | 900 - 1000000 | 1061 |  |  |  |  | 1098 |  |  | 903 | 618 | 515.25 | 339.35
3 | M86 | Alkest E 150D | Diestearato de PEG | 150EO | Ethoxylates and Propoxylates | Ester | 6500 | 2015-03-02 | Longa duração | Dioxana, ppm | MA-716 | 125 máx. | 33.9 |  |  |  |  | 27 |  |  | 4.36 | < 1 | 3.4 | 12
3 | M86 | Alkest E 150D | Diestearato de PEG | 150EO | Ethoxylates and Propoxylates | Ester | 6500 | 2015-03-02 | Longa duração | Aparência temp. ambiente | MA-742 | flocos amarelados | flocos brancos |  |  |  |  | flocos brancos |  |  | flocos brancos | flocos brancos | flocos brancos | flocos brancos
3 | M86 | Alkest E 150D | Diestearato de PEG | 150EO | Ethoxylates and Propoxylates | Ester | 6500 | 2015-03-02 | Longa duração | Ponto de fusão, °C | MA-775 | 52,0 - 57,0 | 52.37 |  |  |  |  | 51.77 |  |  | 52.37 | 53.2 | 53.2 | 52.1
3 | M86 | Alkest E 150D | Diestearato de PEG | 150EO | Ethoxylates and Propoxylates | Ester | 6500 | 2015-03-02 | Longa duração | Cor Gardner, 60°C | MA-782 | 3 máx. | 2 |  |  |  |  | 1 |  |  | 1 | 2 | 1 | 1
3 | M86 | Alkest E 150D | Diestearato de PEG | 150EO | Ethoxylates and Propoxylates | Ester | 6500 | 2015-03-02 | Longa duração | Índice de saponificação, mgKOH/g | MA-810 | 13,0 - 25,0 | 17.71 |  |  |  |  | 17.55 |  |  | 18.16 | 13.3 | 18.18 | 18.76
3 | M86 | Alkest E 150D | Diestearato de PEG | 150EO | Ethoxylates and Propoxylates | Ester | 6500 | 2015-03-02 | Longa duração | Água, % | MA-875 | 2,0 máx. | 1.94 |  |  |  |  | 2.09 |  |  | 1.98 | 1.51 | 1.7 | 1.36
4 | S97 | Alkest SP 20 FGM K | Monolaurato de sorbitan | Não aplicável | Esters and Their Derivatives | Sorbitan ester | 346 | 2016-04-01 | Acelerado | Hidroxila, índice de, mg KOH/g | MA-525 | 330,0 - 358,0 | 350.85 |  |  | 350.39 |  | 350.06 |  |  | 348.16
4 | S97 | Alkest SP 20 FGM K | Monolaurato de sorbitan | Não aplicável | Esters and Their Derivatives | Sorbitan ester | 346 | 2016-04-01 | Acelerado | N° ácido, mgKOH/g | MA-638 | 8,0 máx. | 3.62 |  |  | 3.73 |  | 3.7 |  |  | 4.17
4 | S97 | Alkest SP 20 FGM K | Monolaurato de sorbitan | Não aplicável | Esters and Their Derivatives | Sorbitan ester | 346 | 2016-04-01 | Acelerado | pH, 10% aquoso, 25ºC | MA-729 | 3,0 -11,0 | 7.28 |  |  | 7.12 |  | 7.41 |  |  | 6.91
4 | S97 | Alkest SP 20 FGM K | Monolaurato de sorbitan | Não aplicável | Esters and Their Derivatives | Sorbitan ester | 346 | 2016-04-01 | Acelerado | Saponificação, índice de , mgKOH/g | MA-810 | 158,0 - 170,0 | 166.3 |  |  | 166.12 |  | 168.46 |  |  | 167.66
4 | S97 | Alkest SP 20 FGM K | Monolaurato de sorbitan | Não aplicável | Esters and Their Derivatives | Sorbitan ester | 346 | 2016-04-01 | Acelerado | Água, %p | MA-875 | 1,0 máx. | 0.36 |  |  | 0.32 |  | 0.32 |  |  | 0.51
4 | S97 | Alkest SP 20 FGM K | Monolaurato de sorbitan | Não aplicável | Esters and Their Derivatives | Sorbitan ester | 346 | 2016-04-01 | Acelerado | Cor Gardner, 25ºC | MA-881 | 5,0 máx. | 5 |  |  | 5 |  | 5 |  |  | 5
4 | S97 | Alkest SP 20 FGM K | Monolaurato de sorbitan | Não aplicável | Esters and Their Derivatives | Sorbitan ester | 346 | 2016-04-01 | Longa duração | Hidroxila, índice de, mg KOH/g | MA-525 | 330,0 - 358,0 | 350.85 |  |  |  |  | 354.82 |  |  | 348.22 | 356.74 | 350.82 | 346.38 | 357.95 | 350.92 | 344.43
4 | S97 | Alkest SP 20 FGM K | Monolaurato de sorbitan | Não aplicável | Esters and Their Derivatives | Sorbitan ester | 346 | 2016-04-01 | Longa duração | N° ácido, mgKOH/g | MA-638 | 8,0 máx. | 3.62 |  |  |  |  | 3.69 |  |  | 3.71 | 3.93 | 4.04 | 4.21 | 4.33 | 4.82 | 5.89
4 | S97 | Alkest SP 20 FGM K | Monolaurato de sorbitan | Não aplicável | Esters and Their Derivatives | Sorbitan ester | 346 | 2016-04-01 | Longa duração | pH, 10% aquoso, 25ºC | MA-729 | 3,0 -11,0 | 7.28 |  |  |  |  | 7.31 |  |  | 6.98 | 7 | 7.14 | 6.9 | 7.1 | 6.92 | 7.25
4 | S97 | Alkest SP 20 FGM K | Monolaurato de sorbitan | Não aplicável | Esters and Their Derivatives | Sorbitan ester | 346 | 2016-04-01 | Longa duração | Saponificação, índice de , mgKOH/g | MA-810 | 158,0 - 170,0 | 166.3 |  |  |  |  | 167.83 |  |  | 167.31 | 166.35 | 166.18 | 166.78 | 164.62 | 165.14 | 165.8
4 | S97 | Alkest SP 20 FGM K | Monolaurato de sorbitan | Não aplicável | Esters and Their Derivatives | Sorbitan ester | 346 | 2016-04-01 | Longa duração | Água, %p | MA-875 | 1,0 máx. | 0.36 |  |  |  |  | 0.44 |  |  | 0.43 | 0.61 | 0.6 | 0.41 | 0.48 | 0.56 | 0.98
4 | S97 | Alkest SP 20 FGM K | Monolaurato de sorbitan | Não aplicável | Esters and Their Derivatives | Sorbitan ester | 346 | 2016-04-01 | Longa duração | Cor Gardner, 25ºC | MA-881 | 5,0 máx. | 5 |  |  |  |  | 5 |  |  | 5 | 5 | 5 | 5 | 5.2 | 5.5 | 5.2
5 | T02 | Alkest SP 60 FGM K | Monoestearato de sorbitan | Não aplicável | Esters and Their Derivatives | Sorbitan ester | 430 | 2016-04-01 | Acelerado | Hidroxila, índice de, mg KOH/g | MA-525 | 235,0 - 260,0 | 239.12 |  |  | 240.57 |  | 243.92 |  |  | 240.28
5 | T02 | Alkest SP 60 FGM K | Monoestearato de sorbitan | Não aplicável | Esters and Their Derivatives | Sorbitan ester | 430 | 2016-04-01 | Acelerado | N° ácido, mgKOH/g | MA-638 | 10,0 máx. | 3.8 |  |  | 4.49 |  | 4.85 |  |  | 5.33
5 | T02 | Alkest SP 60 FGM K | Monoestearato de sorbitan | Não aplicável | Esters and Their Derivatives | Sorbitan ester | 430 | 2016-04-01 | Acelerado | pH, 10% aquoso, 25ºC | MA-729 | 5,0 - 9,0 | 8.26 |  |  | 7.96 |  | 5.63 |  |  | 7.67
5 | T02 | Alkest SP 60 FGM K | Monoestearato de sorbitan | Não aplicável | Esters and Their Derivatives | Sorbitan ester | 430 | 2016-04-01 | Acelerado | Saponificação, índice de , mgKOH/g | MA-810 | 147,0 - 157,0 | 148.65 |  |  | 144.94 |  | 148.9 |  |  | 142.99
5 | T02 | Alkest SP 60 FGM K | Monoestearato de sorbitan | Não aplicável | Esters and Their Derivatives | Sorbitan ester | 430 | 2016-04-01 | Acelerado | Água, %p | MA-875 | 1,0 máx. | 1.14 |  |  | 1.19 |  | 1.24 |  |  | 2.26
5 | T02 | Alkest SP 60 FGM K | Monoestearato de sorbitan | Não aplicável | Esters and Their Derivatives | Sorbitan ester | 430 | 2016-04-01 | Acelerado | Cor Gardner, 60ºC | MA-881 | 8,0 máx. | 6 |  |  | 12 |  | 11 |  |  | 12
5 | T02 | Alkest SP 60 FGM K | Monoestearato de sorbitan | Não aplicável | Esters and Their Derivatives | Sorbitan ester | 430 | 2016-04-01 | Longa duração | Hidroxila, índice de, mg KOH/g | MA-525 | 235,0 - 260,0 | 239.12 |  |  |  |  | 244.44 |  |  | 240.94 | 244.83 | 237.48 | 236.26
5 | T02 | Alkest SP 60 FGM K | Monoestearato de sorbitan | Não aplicável | Esters and Their Derivatives | Sorbitan ester | 430 | 2016-04-01 | Longa duração | N° ácido, mgKOH/g | MA-638 | 10,0 máx. | 3.8 |  |  |  |  | 4.42 |  |  | 4.26 | 4.83 | 5.42 | 5.38
5 | T02 | Alkest SP 60 FGM K | Monoestearato de sorbitan | Não aplicável | Esters and Their Derivatives | Sorbitan ester | 430 | 2016-04-01 | Longa duração | pH, 10% aquoso, 25ºC | MA-729 | 5,0 - 9,0 | 8.26 |  |  |  |  | 7.68 |  |  | 7.51 | 7.84 | 7.65 | NA
5 | T02 | Alkest SP 60 FGM K | Monoestearato de sorbitan | Não aplicável | Esters and Their Derivatives | Sorbitan ester | 430 | 2016-04-01 | Longa duração | Saponificação, índice de , mgKOH/g | MA-810 | 147,0 - 157,0 | 148.65 |  |  |  |  | 148.49 |  |  | 143.86 | 146.51 | 143.78 | 137.76
5 | T02 | Alkest SP 60 FGM K | Monoestearato de sorbitan | Não aplicável | Esters and Their Derivatives | Sorbitan ester | 430 | 2016-04-01 | Longa duração | Água, %p | MA-875 | 1,0 máx. | 1.14 |  |  |  |  | 1.06 |  |  | 2.38 | 2.8 | 3.41 | 2.09
5 | T02 | Alkest SP 60 FGM K | Monoestearato de sorbitan | Não aplicável | Esters and Their Derivatives | Sorbitan ester | 430 | 2016-04-01 | Longa duração | Cor Gardner, 60ºC | MA-881 | 8,0 máx. | 6 |  |  |  |  | 11 |  |  | 12 | 12 | 12 | 12
6 | T03 | Alkest SP 80 FGM K | Monoleato de sorbitan | Não aplicável | Esters and Their Derivatives | Sorbitan ester | 428 | 2016-04-01 | Acelerado | Hidroxila, índice de, mg KOH/g | MA-525 | 195,0 - 215,0 | 203.36 |  |  | 196.17 |  | 214.27 |  |  | 203.92
6 | T03 | Alkest SP 80 FGM K | Monoleato de sorbitan | Não aplicável | Esters and Their Derivatives | Sorbitan ester | 428 | 2016-04-01 | Acelerado | N° ácido, mgKOH/g | MA-638 | 8,0 máx. | 3.27 |  |  | 3.78 |  | 4.67 |  |  | 6.53
6 | T03 | Alkest SP 80 FGM K | Monoleato de sorbitan | Não aplicável | Esters and Their Derivatives | Sorbitan ester | 428 | 2016-04-01 | Acelerado | pH, 10% aquoso, 25ºC | MA-729 | 3,0 - 11,0 | 8.84 |  |  | 8.59 |  | 8.41 |  |  | 8.17
6 | T03 | Alkest SP 80 FGM K | Monoleato de sorbitan | Não aplicável | Esters and Their Derivatives | Sorbitan ester | 428 | 2016-04-01 | Acelerado | Saponificação, índice de , mgKOH/g | MA-810 | 145,0 - 160,0 | 148.12 |  |  | 149.16 |  | 149.93 |  |  | 152.88
6 | T03 | Alkest SP 80 FGM K | Monoleato de sorbitan | Não aplicável | Esters and Their Derivatives | Sorbitan ester | 428 | 2016-04-01 | Acelerado | Água, %p | MA-875 | 1,0 máx. | 1.67 |  |  | 1.63 |  | 1.56 |  |  | 1.49
6 | T03 | Alkest SP 80 FGM K | Monoleato de sorbitan | Não aplicável | Esters and Their Derivatives | Sorbitan ester | 428 | 2016-04-01 | Acelerado | Cor Gardner, 25ºC | MA-881 | 8,5 máx. | 5 |  |  | 5 |  | 6 |  |  | 5.2
6 | T03 | Alkest SP 80 FGM K | Monoleato de sorbitan | Não aplicável | Esters and Their Derivatives | Sorbitan ester | 428 | 2016-04-01 | Longa duração | Hidroxila, índice de, mg KOH/g | MA-525 | 195,0 - 215,0 | 203.36 |  |  |  |  | 203.41 |  |  | 204.02 | 203.28 | 200.7 | 200.91 | 191.53 | 208 | 190.5
6 | T03 | Alkest SP 80 FGM K | Monoleato de sorbitan | Não aplicável | Esters and Their Derivatives | Sorbitan ester | 428 | 2016-04-01 | Longa duração | N° ácido, mgKOH/g | MA-638 | 8,0 máx. | 3.27 |  |  |  |  | 3.82 |  |  | 4.52 | 4.97 | 5.7 | 6.66 | 8.02 | 7.07 | 10.73
6 | T03 | Alkest SP 80 FGM K | Monoleato de sorbitan | Não aplicável | Esters and Their Derivatives | Sorbitan ester | 428 | 2016-04-01 | Longa duração | pH, 10% aquoso, 25ºC | MA-729 | 3,0 - 11,0 | 8.84 |  |  |  |  | 8.17 |  |  | 8.35 | 8.1 | 6.97 | 8.4 | 8.19 | 7.83 | 8.54
6 | T03 | Alkest SP 80 FGM K | Monoleato de sorbitan | Não aplicável | Esters and Their Derivatives | Sorbitan ester | 428 | 2016-04-01 | Longa duração | Saponificação, índice de , mgKOH/g | MA-810 | 145,0 - 160,0 | 148.12 |  |  |  |  | 149.88 |  |  | 151.51 | 150.14 | 150.36 | 150.37 | 149.24 | 147.29 | 151.24
6 | T03 | Alkest SP 80 FGM K | Monoleato de sorbitan | Não aplicável | Esters and Their Derivatives | Sorbitan ester | 428 | 2016-04-01 | Longa duração | Água, %p | MA-875 | 1,0 máx. | 1.67 |  |  |  |  | 1.62 |  |  | 1.58 | 1.62 | 1.66 | 1.48 | 1.44 | 1.38 | 1.46
6 | T03 | Alkest SP 80 FGM K | Monoleato de sorbitan | Não aplicável | Esters and Their Derivatives | Sorbitan ester | 428 | 2016-04-01 | Longa duração | Cor Gardner, 25ºC | MA-881 | 8,5 máx. | 5 |  |  |  |  | 6 |  |  | 5.15 | 6 | 6 | 5.1 | 5.3 | 5.2 | 5.2
7 | T04 | Alkest TW 20 FGM K | Monolaurato de Sorbitan 20EO (Polisorbato 20) | 20EO | Ethoxylates and Propoxylates | Polysorbate | 1228 | 2016-04-01 | Acelerado | C10 Caprico, % | MA-1296 | 10 máx. | 4.93 |  |  | 4.21 |  | 4.96 |  |  | 4.5
7 | T04 | Alkest TW 20 FGM K | Monolaurato de Sorbitan 20EO (Polisorbato 20) | 20EO | Ethoxylates and Propoxylates | Polysorbate | 1228 | 2016-04-01 | Acelerado | C12 Laurico, % | MA-1296 | 40,0 - 60,0 | 51.27 |  |  | 51.41 |  | 49.28 |  |  | 50.28
7 | T04 | Alkest TW 20 FGM K | Monolaurato de Sorbitan 20EO (Polisorbato 20) | 20EO | Ethoxylates and Propoxylates | Polysorbate | 1228 | 2016-04-01 | Acelerado | C14 Miristico, % | MA-1296 | 14,0 - 25,0 | 23.76 |  |  | 24.16 |  | 24.04 |  |  | 23.51
7 | T04 | Alkest TW 20 FGM K | Monolaurato de Sorbitan 20EO (Polisorbato 20) | 20EO | Ethoxylates and Propoxylates | Polysorbate | 1228 | 2016-04-01 | Acelerado | C16 Palmitico, % | MA-1296 | 7,0 - 15,0 | 9.98 |  |  | 10.47 |  | 11.39 |  |  | 10.82
7 | T04 | Alkest TW 20 FGM K | Monolaurato de Sorbitan 20EO (Polisorbato 20) | 20EO | Ethoxylates and Propoxylates | Polysorbate | 1228 | 2016-04-01 | Acelerado | C18 Estearico, % | MA-1296 | 7,0 máx. | 4.81 |  |  | 5.31 |  | 6.28 |  |  | 5.97
7 | T04 | Alkest TW 20 FGM K | Monolaurato de Sorbitan 20EO (Polisorbato 20) | 20EO | Ethoxylates and Propoxylates | Polysorbate | 1228 | 2016-04-01 | Acelerado | C18:1 Oleico, % | MA-1296 | 11,0 máx. | ND |  |  | ND |  | ND |  |  | ND
7 | T04 | Alkest TW 20 FGM K | Monolaurato de Sorbitan 20EO (Polisorbato 20) | 20EO | Ethoxylates and Propoxylates | Polysorbate | 1228 | 2016-04-01 | Acelerado | C18:2 Linoleico, % | MA-1296 | 3,0 máx. | ND |  |  | ND |  | ND |  |  | ND
7 | T04 | Alkest TW 20 FGM K | Monolaurato de Sorbitan 20EO (Polisorbato 20) | 20EO | Ethoxylates and Propoxylates | Polysorbate | 1228 | 2016-04-01 | Acelerado | C6 Caproico, % | MA-1296 | 1,0 máx. | ND |  |  | ND |  | ND |  |  | ND
7 | T04 | Alkest TW 20 FGM K | Monolaurato de Sorbitan 20EO (Polisorbato 20) | 20EO | Ethoxylates and Propoxylates | Polysorbate | 1228 | 2016-04-01 | Acelerado | C8 Caprilico, % | MA-1296 | 10,0 máx. | 5.25 |  |  | 4.44 |  | 4.04 |  |  | 4.92
7 | T04 | Alkest TW 20 FGM K | Monolaurato de Sorbitan 20EO (Polisorbato 20) | 20EO | Ethoxylates and Propoxylates | Polysorbate | 1228 | 2016-04-01 | Acelerado | Identificação USP | MA-1297 | passa | Passa |  |  | Passa |  | Passa |  |  | Passa
7 | T04 | Alkest TW 20 FGM K | Monolaurato de Sorbitan 20EO (Polisorbato 20) | 20EO | Ethoxylates and Propoxylates | Polysorbate | 1228 | 2016-04-01 | Acelerado | Conteudo de Acido Laurico (C12), g/100g | MA-1298 | 15 - 17 | 15.66 |  |  | 15.54 |  | 15.98 |  |  | 15.5
7 | T04 | Alkest TW 20 FGM K | Monolaurato de Sorbitan 20EO (Polisorbato 20) | 20EO | Ethoxylates and Propoxylates | Polysorbate | 1228 | 2016-04-01 | Acelerado | Indice de Acidez (C12), mgKOH/g | MA-1298 | 250 - 275 | 269.62 |  |  | 268.51 |  | 269.04 |  |  | 268.84
7 | T04 | Alkest TW 20 FGM K | Monolaurato de Sorbitan 20EO (Polisorbato 20) | 20EO | Ethoxylates and Propoxylates | Polysorbate | 1228 | 2016-04-01 | Acelerado | Conteúdo de Oxido de Etileno, % | MA-1327 | 70,0 - 74,0 | Não Analisado |  |  | Não Analisado |  | Não Analisado |  |  | Não Analisado
7 | T04 | Alkest TW 20 FGM K | Monolaurato de Sorbitan 20EO (Polisorbato 20) | 20EO | Ethoxylates and Propoxylates | Polysorbate | 1228 | 2016-04-01 | Acelerado | Hidroxila, índice de, mg KOH/g | MA-525 | 96,5 - 107,5 | 101.87 |  |  | 99.01 |  | 102.73 |  |  | 102.79
7 | T04 | Alkest TW 20 FGM K | Monolaurato de Sorbitan 20EO (Polisorbato 20) | 20EO | Ethoxylates and Propoxylates | Polysorbate | 1228 | 2016-04-01 | Acelerado | Cinzas sulfatadas, % | MA-612 | 0,25 máx. | 0.14 |  |  | 0.17 |  | 0.14 |  |  | 0.19
7 | T04 | Alkest TW 20 FGM K | Monolaurato de Sorbitan 20EO (Polisorbato 20) | 20EO | Ethoxylates and Propoxylates | Polysorbate | 1228 | 2016-04-01 | Acelerado | N° ácido, mgKOH/g | MA-638 | 2,0 máx. | 1.36 |  |  | 1.31 |  | 1.58 |  |  | 1.58
7 | T04 | Alkest TW 20 FGM K | Monolaurato de Sorbitan 20EO (Polisorbato 20) | 20EO | Ethoxylates and Propoxylates | Polysorbate | 1228 | 2016-04-01 | Acelerado | Oxido de eteno livre, ppm | MA-706 | 1,0 máx. | < 1 |  |  | < 1 |  | < 1 |  |  | < 1
7 | T04 | Alkest TW 20 FGM K | Monolaurato de Sorbitan 20EO (Polisorbato 20) | 20EO | Ethoxylates and Propoxylates | Polysorbate | 1228 | 2016-04-01 | Acelerado | Dioxana, ppm | MA-715 | 10,0 máx. | < 1 |  |  | 0.2 |  | 0.3 |  |  | 0.2
7 | T04 | Alkest TW 20 FGM K | Monolaurato de Sorbitan 20EO (Polisorbato 20) | 20EO | Ethoxylates and Propoxylates | Polysorbate | 1228 | 2016-04-01 | Acelerado | Metais pesados, ppm | MA-724 | 10,0 máx. | < 10 |  |  | < 10 |  | < 10 |  |  | < 10
7 | T04 | Alkest TW 20 FGM K | Monolaurato de Sorbitan 20EO (Polisorbato 20) | 20EO | Ethoxylates and Propoxylates | Polysorbate | 1228 | 2016-04-01 | Acelerado | pH, 5% aquoso, 25ºC | MA-729 | 5,0 - 7,0 | 5.73 |  |  | 5.33 |  | 6.64 |  |  | 4.9
7 | T04 | Alkest TW 20 FGM K | Monolaurato de Sorbitan 20EO (Polisorbato 20) | 20EO | Ethoxylates and Propoxylates | Polysorbate | 1228 | 2016-04-01 | Acelerado | Peróxidos, índice de, Meq/1000g | MA-780 | 10,0 máx. | 1.26 |  |  | 4.18 |  | 3.72 |  |  | 7.12
7 | T04 | Alkest TW 20 FGM K | Monolaurato de Sorbitan 20EO (Polisorbato 20) | 20EO | Ethoxylates and Propoxylates | Polysorbate | 1228 | 2016-04-01 | Acelerado | Saponificação, índice de , mgKOH/g | MA-810 | 40,0 - 50,0 | 47.12 |  |  | 47.5 |  | 48.5 |  |  | 48.48
7 | T04 | Alkest TW 20 FGM K | Monolaurato de Sorbitan 20EO (Polisorbato 20) | 20EO | Ethoxylates and Propoxylates | Polysorbate | 1228 | 2016-04-01 | Acelerado | Água, %p | MA-875 | 3,0 máx. | 1.96 |  |  | 1.92 |  | 1.92 |  |  | 1.93
7 | T04 | Alkest TW 20 FGM K | Monolaurato de Sorbitan 20EO (Polisorbato 20) | 20EO | Ethoxylates and Propoxylates | Polysorbate | 1228 | 2016-04-01 | Acelerado | Cor Gardner, 25ºC | MA-881 | 1,0 máx. | 1 |  |  | <1 |  | 1 |  |  | 0.3
7 | T04 | Alkest TW 20 FGM K | Monolaurato de Sorbitan 20EO (Polisorbato 20) | 20EO | Ethoxylates and Propoxylates | Polysorbate | 1228 | 2016-04-01 | Longa duração | C10 Caprico, % | MA-1296 | 10 máx. | 4.93 |  |  |  |  | 4.38 |  |  | 4.4 | 4.03 | 4.27 | 4.49 | 4.23
7 | T04 | Alkest TW 20 FGM K | Monolaurato de Sorbitan 20EO (Polisorbato 20) | 20EO | Ethoxylates and Propoxylates | Polysorbate | 1228 | 2016-04-01 | Longa duração | C12 Laurico, % | MA-1296 | 40,0 - 60,0 | 51.27 |  |  |  |  | 49.62 |  |  | 49.2 | 46.42 | 50.92 | 51.28 | 50.8
7 | T04 | Alkest TW 20 FGM K | Monolaurato de Sorbitan 20EO (Polisorbato 20) | 20EO | Ethoxylates and Propoxylates | Polysorbate | 1228 | 2016-04-01 | Longa duração | C14 Miristico, % | MA-1296 | 14,0 - 25,0 | 23.76 |  |  |  |  | 24.24 |  |  | 23.01 | 22.16 | 23.77 | 23.48 | 23.57
7 | T04 | Alkest TW 20 FGM K | Monolaurato de Sorbitan 20EO (Polisorbato 20) | 20EO | Ethoxylates and Propoxylates | Polysorbate | 1228 | 2016-04-01 | Longa duração | C16 Palmitico, % | MA-1296 | 7,0 - 15,0 | 9.98 |  |  |  |  | 11.37 |  |  | 10.3 | 10.06 | 10.28 | 10.01 | 9.86
7 | T04 | Alkest TW 20 FGM K | Monolaurato de Sorbitan 20EO (Polisorbato 20) | 20EO | Ethoxylates and Propoxylates | Polysorbate | 1228 | 2016-04-01 | Longa duração | C18 Estearico, % | MA-1296 | 7,0 máx. | 4.81 |  |  |  |  | 6.24 |  |  | 5.26 | 5.29 | 5.22 | 5 | 4.72
7 | T04 | Alkest TW 20 FGM K | Monolaurato de Sorbitan 20EO (Polisorbato 20) | 20EO | Ethoxylates and Propoxylates | Polysorbate | 1228 | 2016-04-01 | Longa duração | C18:1 Oleico, % | MA-1296 | 11,0 máx. | ND |  |  |  |  | ND |  |  | 2.99 | 1.94 | 0.095 | 0.12 | ND
7 | T04 | Alkest TW 20 FGM K | Monolaurato de Sorbitan 20EO (Polisorbato 20) | 20EO | Ethoxylates and Propoxylates | Polysorbate | 1228 | 2016-04-01 | Longa duração | C18:2 Linoleico, % | MA-1296 | 3,0 máx. | ND |  |  |  |  | ND |  |  | ND | ND | ND | ND | 0.47
7 | T04 | Alkest TW 20 FGM K | Monolaurato de Sorbitan 20EO (Polisorbato 20) | 20EO | Ethoxylates and Propoxylates | Polysorbate | 1228 | 2016-04-01 | Longa duração | C6 Caproico, % | MA-1296 | 1,0 máx. | ND |  |  |  |  | ND |  |  | ND | ND | ND | ND | ND
7 | T04 | Alkest TW 20 FGM K | Monolaurato de Sorbitan 20EO (Polisorbato 20) | 20EO | Ethoxylates and Propoxylates | Polysorbate | 1228 | 2016-04-01 | Longa duração | C8 Caprilico, % | MA-1296 | 10,0 máx. | 5.25 |  |  |  |  | 4.15 |  |  | 4.84 | 4.23 | 4.68 | 5.2 | 4.42
7 | T04 | Alkest TW 20 FGM K | Monolaurato de Sorbitan 20EO (Polisorbato 20) | 20EO | Ethoxylates and Propoxylates | Polysorbate | 1228 | 2016-04-01 | Longa duração | Identificação USP | MA-1297 | passa | Passa |  |  |  |  | Passa |  |  | Passa | Passa | Passa | Passa | Passa
7 | T04 | Alkest TW 20 FGM K | Monolaurato de Sorbitan 20EO (Polisorbato 20) | 20EO | Ethoxylates and Propoxylates | Polysorbate | 1228 | 2016-04-01 | Longa duração | Conteudo de Acido Laurico (C12), g/100g | MA-1298 | 15 - 17 | 15.66 |  |  |  |  | 15.62 |  |  | 15.46 | 15.4 | 15.52 | 16.16 | 17.54
7 | T04 | Alkest TW 20 FGM K | Monolaurato de Sorbitan 20EO (Polisorbato 20) | 20EO | Ethoxylates and Propoxylates | Polysorbate | 1228 | 2016-04-01 | Longa duração | Indice de Acidez (C12), mgKOH/g | MA-1298 | 250 - 275 | 269.62 |  |  |  |  | 269.49 |  |  | 268.75 | 267.76 | 263.6 | 264.97 | 257.85
7 | T04 | Alkest TW 20 FGM K | Monolaurato de Sorbitan 20EO (Polisorbato 20) | 20EO | Ethoxylates and Propoxylates | Polysorbate | 1228 | 2016-04-01 | Longa duração | Conteúdo de Oxido de Etileno, % | MA-1327 | 70,0 - 74,0 | Não Analisado |  |  |  |  | Não Analisado |  |  | Não Analisado | Não Analisado | Não Analisado | Não Analisado | Não Analisado
7 | T04 | Alkest TW 20 FGM K | Monolaurato de Sorbitan 20EO (Polisorbato 20) | 20EO | Ethoxylates and Propoxylates | Polysorbate | 1228 | 2016-04-01 | Longa duração | Hidroxila, índice de, mg KOH/g | MA-525 | 96,5 - 107,5 | 101.87 |  |  |  |  | 103.14 |  |  | 101.99 | 103.66 | 101.71 | 102.53 | 100.26
7 | T04 | Alkest TW 20 FGM K | Monolaurato de Sorbitan 20EO (Polisorbato 20) | 20EO | Ethoxylates and Propoxylates | Polysorbate | 1228 | 2016-04-01 | Longa duração | Cinzas sulfatadas, % | MA-612 | 0,25 máx. | 0.14 |  |  |  |  | 0.16 |  |  | 0.14 | 0.12 | 0.19 | 0.2 | 0.19
7 | T04 | Alkest TW 20 FGM K | Monolaurato de Sorbitan 20EO (Polisorbato 20) | 20EO | Ethoxylates and Propoxylates | Polysorbate | 1228 | 2016-04-01 | Longa duração | N° ácido, mgKOH/g | MA-638 | 2,0 máx. | 1.36 |  |  |  |  | 1.4 |  |  | 1.49 | 1.66 | 1.71 | 2 | 1.93
7 | T04 | Alkest TW 20 FGM K | Monolaurato de Sorbitan 20EO (Polisorbato 20) | 20EO | Ethoxylates and Propoxylates | Polysorbate | 1228 | 2016-04-01 | Longa duração | Oxido de eteno livre, ppm | MA-706 | 1,0 máx. | < 1 |  |  |  |  | < 1 |  |  | < 1 | < 1 | < 1 | < 1 | < 1
7 | T04 | Alkest TW 20 FGM K | Monolaurato de Sorbitan 20EO (Polisorbato 20) | 20EO | Ethoxylates and Propoxylates | Polysorbate | 1228 | 2016-04-01 | Longa duração | Dioxana, ppm | MA-715 | 10,0 máx. | < 1 |  |  |  |  | 0.2 |  |  | 0.2 | < 1 | < 1 | ND | ND
7 | T04 | Alkest TW 20 FGM K | Monolaurato de Sorbitan 20EO (Polisorbato 20) | 20EO | Ethoxylates and Propoxylates | Polysorbate | 1228 | 2016-04-01 | Longa duração | Metais pesados, ppm | MA-724 | 10,0 máx. | < 10 |  |  |  |  | < 10 |  |  | < 10 | < 10 | < 10 | < 10 | < 10
7 | T04 | Alkest TW 20 FGM K | Monolaurato de Sorbitan 20EO (Polisorbato 20) | 20EO | Ethoxylates and Propoxylates | Polysorbate | 1228 | 2016-04-01 | Longa duração | pH, 5% aquoso, 25ºC | MA-729 | 5,0 - 7,0 | 5.73 |  |  |  |  | 5.45 |  |  | 4.99 | 4.86 | 4.51 | 4.3 | 4.47
7 | T04 | Alkest TW 20 FGM K | Monolaurato de Sorbitan 20EO (Polisorbato 20) | 20EO | Ethoxylates and Propoxylates | Polysorbate | 1228 | 2016-04-01 | Longa duração | Peróxidos, índice de, Meq/1000g | MA-780 | 10,0 máx. | 1.26 |  |  |  |  | 4.77 |  |  | 8.92 | 4.78 | 3.31 | 2.95 | 5.12
7 | T04 | Alkest TW 20 FGM K | Monolaurato de Sorbitan 20EO (Polisorbato 20) | 20EO | Ethoxylates and Propoxylates | Polysorbate | 1228 | 2016-04-01 | Longa duração | Saponificação, índice de , mgKOH/g | MA-810 | 40,0 - 50,0 | 47.12 |  |  |  |  | 48.56 |  |  | 47.73 | 47.77 | 47.66 | 47.66 | 48.03
7 | T04 | Alkest TW 20 FGM K | Monolaurato de Sorbitan 20EO (Polisorbato 20) | 20EO | Ethoxylates and Propoxylates | Polysorbate | 1228 | 2016-04-01 | Longa duração | Água, %p | MA-875 | 3,0 máx. | 1.96 |  |  |  |  | 1.93 |  |  | 2 | 1.92 | 2.01 | 2.14 | 2.04
7 | T04 | Alkest TW 20 FGM K | Monolaurato de Sorbitan 20EO (Polisorbato 20) | 20EO | Ethoxylates and Propoxylates | Polysorbate | 1228 | 2016-04-01 | Longa duração | Cor Gardner, 25ºC | MA-881 | 1,0 máx. | 1 |  |  |  |  | 1 |  |  | 0.3 | Não analisado | < 1 | 0.1 | 0.25
8 | 12L | Alkest TW 60 | Monoestearato de sorbitan 20EO (Polisorbato 60) | 20EO | Ethoxylates and Propoxylates | Polysorbate | 1310 | 2018-03-19 | Acelerado | Material em suspensão a 60ºC, Admensional | MA-222 | Subst. Livre | Isento |  |  | Isento |  | Isento |  |  | Isento
8 | 12L | Alkest TW 60 | Monoestearato de sorbitan 20EO (Polisorbato 60) | 20EO | Ethoxylates and Propoxylates | Polysorbate | 1310 | 2018-03-19 | Acelerado | Hidroxila, índice de, mg KOH/g | MA-525 | 81 - 96 | 89.73 |  |  | 92.78 |  | 89.87 |  |  | 90.12
8 | 12L | Alkest TW 60 | Monoestearato de sorbitan 20EO (Polisorbato 60) | 20EO | Ethoxylates and Propoxylates | Polysorbate | 1310 | 2018-03-19 | Acelerado | Resíduo de ignição, %p | MA-612 | 0,25 máx. | 0.12 |  |  | 0.092 |  | 0.2 |  |  | 0.15
8 | 12L | Alkest TW 60 | Monoestearato de sorbitan 20EO (Polisorbato 60) | 20EO | Ethoxylates and Propoxylates | Polysorbate | 1310 | 2018-03-19 | Acelerado | Acidez, índice de, mgKOH/g | MA-638 | 1,8 máx. | 1.2 |  |  | 1.25 |  | 1.26 |  |  | 1.49
8 | 12L | Alkest TW 60 | Monoestearato de sorbitan 20EO (Polisorbato 60) | 20EO | Ethoxylates and Propoxylates | Polysorbate | 1310 | 2018-03-19 | Acelerado | Óxido de Etileno Residual, ppm | MA-706 | Monitoramento | <1 |  |  | < 1 |  | < 1 |  |  | <1
8 | 12L | Alkest TW 60 | Monoestearato de sorbitan 20EO (Polisorbato 60) | 20EO | Ethoxylates and Propoxylates | Polysorbate | 1310 | 2018-03-19 | Acelerado | Dioxana, ppm | MA-716 | 10 máx. | <1 |  |  | < 1 |  | < 1 |  |  | ND
8 | 12L | Alkest TW 60 | Monoestearato de sorbitan 20EO (Polisorbato 60) | 20EO | Ethoxylates and Propoxylates | Polysorbate | 1310 | 2018-03-19 | Acelerado | Metais pesados, ppm | MA-724 | 10 máx. | <10 |  |  | < 10 |  | < 10 |  |  | < 10
8 | 12L | Alkest TW 60 | Monoestearato de sorbitan 20EO (Polisorbato 60) | 20EO | Ethoxylates and Propoxylates | Polysorbate | 1310 | 2018-03-19 | Acelerado | Aparência, 25ºC | MA-742 | Pasta Amarelada | pasta, turva, amarelada |  |  | pasta, turva, amarelada |  | pasta, turva, amarelada |  |  | Sólido branco
8 | 12L | Alkest TW 60 | Monoestearato de sorbitan 20EO (Polisorbato 60) | 20EO | Ethoxylates and Propoxylates | Polysorbate | 1310 | 2018-03-19 | Acelerado | Cor Gardner | MA-782 | 3 máx. | 2 |  |  | 2 |  | 2 |  |  | 2
8 | 12L | Alkest TW 60 | Monoestearato de sorbitan 20EO (Polisorbato 60) | 20EO | Ethoxylates and Propoxylates | Polysorbate | 1310 | 2018-03-19 | Acelerado | Saponificação, índice de , mgKOH/g | MA-810 | 45 - 55 | 51.26 |  |  | 51.46 |  | 49.2 |  |  | 51.19
8 | 12L | Alkest TW 60 | Monoestearato de sorbitan 20EO (Polisorbato 60) | 20EO | Ethoxylates and Propoxylates | Polysorbate | 1310 | 2018-03-19 | Acelerado | Água, %p | MA-875 | 2,0 - 3,0 | 2.37 |  |  | 2.34 |  | 2.34 |  |  | 2.36
8 | 12L | Alkest TW 60 | Monoestearato de sorbitan 20EO (Polisorbato 60) | 20EO | Ethoxylates and Propoxylates | Polysorbate | 1310 | 2018-03-19 | Longa duração | Material em suspensão a 60ºC, Admensional | MA-222 | Subst. Livre | Isento |  |  |  |  | Isento |  |  | Isento | Isento | Isento | Isento | Isento |  | Isento
8 | 12L | Alkest TW 60 | Monoestearato de sorbitan 20EO (Polisorbato 60) | 20EO | Ethoxylates and Propoxylates | Polysorbate | 1310 | 2018-03-19 | Longa duração | Hidroxila, índice de, mg KOH/g | MA-525 | 81 - 96 | 89.73 |  |  |  |  | 89.25 |  |  | 90.86 | 90.33 | 90.06 | 90.71 | 89.36 |  | 91.09
8 | 12L | Alkest TW 60 | Monoestearato de sorbitan 20EO (Polisorbato 60) | 20EO | Ethoxylates and Propoxylates | Polysorbate | 1310 | 2018-03-19 | Longa duração | Resíduo de ignição, %p | MA-612 | 0,25 máx. | 0.12 |  |  |  |  | 0.12 |  |  | 0.14 | 0.08 | 0.1 | 0.15 | 0.19 |  | 0.08
8 | 12L | Alkest TW 60 | Monoestearato de sorbitan 20EO (Polisorbato 60) | 20EO | Ethoxylates and Propoxylates | Polysorbate | 1310 | 2018-03-19 | Longa duração | Acidez, índice de, mgKOH/g | MA-638 | 1,8 máx. | 1.2 |  |  |  |  | 1.25 |  |  | 1.39 | 1.49 | 1.36 | 1.48 | 1.52 |  | 1.61
8 | 12L | Alkest TW 60 | Monoestearato de sorbitan 20EO (Polisorbato 60) | 20EO | Ethoxylates and Propoxylates | Polysorbate | 1310 | 2018-03-19 | Longa duração | Óxido de Etileno Residual, ppm | MA-706 | Monitoramento | <1 |  |  |  |  | < 1 |  |  | <1 | <1 | <1 | <1 | ND |  | ND
8 | 12L | Alkest TW 60 | Monoestearato de sorbitan 20EO (Polisorbato 60) | 20EO | Ethoxylates and Propoxylates | Polysorbate | 1310 | 2018-03-19 | Longa duração | Dioxana, ppm | MA-716 | 10 máx. | <1 |  |  |  |  | 2.12 |  |  | ND | ND | ND | ND | ND |  | ND
8 | 12L | Alkest TW 60 | Monoestearato de sorbitan 20EO (Polisorbato 60) | 20EO | Ethoxylates and Propoxylates | Polysorbate | 1310 | 2018-03-19 | Longa duração | Metais pesados, ppm | MA-724 | 10 máx. | <10 |  |  |  |  | < 10 |  |  | < 10 | < 10 | < 10 | <10 | <10 |  | <10
8 | 12L | Alkest TW 60 | Monoestearato de sorbitan 20EO (Polisorbato 60) | 20EO | Ethoxylates and Propoxylates | Polysorbate | 1310 | 2018-03-19 | Longa duração | Aparência, 25ºC | MA-742 | Pasta Amarelada | pasta, turva, amarelada |  |  |  |  | pasta, turva, amarelada |  |  | Sólido branco | Pasta Turva Amarelada | Pasta Turva Amarelada | Pasta Turva Amarelada | Pasta amarelada |  | Pasta amarelada
8 | 12L | Alkest TW 60 | Monoestearato de sorbitan 20EO (Polisorbato 60) | 20EO | Ethoxylates and Propoxylates | Polysorbate | 1310 | 2018-03-19 | Longa duração | Cor Gardner | MA-782 | 3 máx. | 2 |  |  |  |  | 2 |  |  | 2 | 2.5 | 2 | 2 | 3 |  | 3
8 | 12L | Alkest TW 60 | Monoestearato de sorbitan 20EO (Polisorbato 60) | 20EO | Ethoxylates and Propoxylates | Polysorbate | 1310 | 2018-03-19 | Longa duração | Saponificação, índice de , mgKOH/g | MA-810 | 45 - 55 | 51.26 |  |  |  |  | 50.7 |  |  | 51.36 | 50.3 | 51.39 | 50.79 | 51.92 |  | 47.56
8 | 12L | Alkest TW 60 | Monoestearato de sorbitan 20EO (Polisorbato 60) | 20EO | Ethoxylates and Propoxylates | Polysorbate | 1310 | 2018-03-19 | Longa duração | Água, %p | MA-875 | 2,0 - 3,0 | 2.37 |  |  |  |  | 2.36 |  |  | 2.37 | 2.32 | 2.31 | 2.32 | 2.37 |  | 2.38
9 | T05 | Alkest TW 60 FGM K | Monoestearato de sorbitan 20EO (Polisorbato 60) | 20EO | Ethoxylates and Propoxylates | Polysorbate | 1312 | 2016-04-01 | Acelerado | C16 Palmitico e C18 Estearico, % | MA-1296 | 90,0 mín. | 98.3 |  |  | 98.52 |  | 98.19 |  |  | 97.83
9 | T05 | Alkest TW 60 FGM K | Monoestearato de sorbitan 20EO (Polisorbato 60) | 20EO | Ethoxylates and Propoxylates | Polysorbate | 1312 | 2016-04-01 | Acelerado | C18 Estearico, % | MA-1296 | 40,0 - 60,0 | 53.05 |  |  | 54.12 |  | 54.32 |  |  | 54.15
9 | T05 | Alkest TW 60 FGM K | Monoestearato de sorbitan 20EO (Polisorbato 60) | 20EO | Ethoxylates and Propoxylates | Polysorbate | 1312 | 2016-04-01 | Acelerado | Identificação USP | MA-1297 | passa | passa |  |  | Passa |  | Passa |  |  | Passa
9 | T05 | Alkest TW 60 FGM K | Monoestearato de sorbitan 20EO (Polisorbato 60) | 20EO | Ethoxylates and Propoxylates | Polysorbate | 1312 | 2016-04-01 | Acelerado | Conteudo de Acidos Estearico e Palmitico (C18 e C16), g/100g | MA-1299 | 21,5 - 26,0 | 22.43 |  |  | 21.85 |  | 21.72 |  |  | 22.4
9 | T05 | Alkest TW 60 FGM K | Monoestearato de sorbitan 20EO (Polisorbato 60) | 20EO | Ethoxylates and Propoxylates | Polysorbate | 1312 | 2016-04-01 | Acelerado | Indice de Acidez (C18&C16), mgKOH/g | MA-1299 | 200,0 - 212,0 | 202.08 |  |  | 206.12 |  | 205.86 |  |  | 202.99
9 | T05 | Alkest TW 60 FGM K | Monoestearato de sorbitan 20EO (Polisorbato 60) | 20EO | Ethoxylates and Propoxylates | Polysorbate | 1312 | 2016-04-01 | Acelerado | Conteúdo de Oxido de Etileno, % | MA-1327 | 65,0 - 69,5 | Não Analisado |  |  | Não Analisado |  | Não Analisado |  |  | Não Analisado
9 | T05 | Alkest TW 60 FGM K | Monoestearato de sorbitan 20EO (Polisorbato 60) | 20EO | Ethoxylates and Propoxylates | Polysorbate | 1312 | 2016-04-01 | Acelerado | Hidroxila, índice de, mg KOH/g | MA-525 | 81,0 - 96,0 | 85.75 |  |  | 84.5 |  | 86.72 |  |  | 85.69
9 | T05 | Alkest TW 60 FGM K | Monoestearato de sorbitan 20EO (Polisorbato 60) | 20EO | Ethoxylates and Propoxylates | Polysorbate | 1312 | 2016-04-01 | Acelerado | Cinzas sulfatadas, % | MA-612 | 0,25 máx. | 0.16 |  |  | 0.17 |  | 0.18 |  |  | 0.14
9 | T05 | Alkest TW 60 FGM K | Monoestearato de sorbitan 20EO (Polisorbato 60) | 20EO | Ethoxylates and Propoxylates | Polysorbate | 1312 | 2016-04-01 | Acelerado | N° ácido, mgKOH/g | MA-638 | 2,0 máx. | 1.48 |  |  | 1.4 |  | 1.58 |  |  | 1.77
9 | T05 | Alkest TW 60 FGM K | Monoestearato de sorbitan 20EO (Polisorbato 60) | 20EO | Ethoxylates and Propoxylates | Polysorbate | 1312 | 2016-04-01 | Acelerado | Oxido de eteno livre, ppm | MA-706 | 1,0 máx. | <1 |  |  | < 1 |  | < 1 |  |  | < 1
9 | T05 | Alkest TW 60 FGM K | Monoestearato de sorbitan 20EO (Polisorbato 60) | 20EO | Ethoxylates and Propoxylates | Polysorbate | 1312 | 2016-04-01 | Acelerado | Dioxana, ppm | MA-716 | 10,0 máx. | <1 |  |  | ND |  | ND |  |  | ND
9 | T05 | Alkest TW 60 FGM K | Monoestearato de sorbitan 20EO (Polisorbato 60) | 20EO | Ethoxylates and Propoxylates | Polysorbate | 1312 | 2016-04-01 | Acelerado | Metais pesados, ppm | MA-724 | 10,0 máx. | < 10 |  |  | < 10 |  | < 10 |  |  | < 10
9 | T05 | Alkest TW 60 FGM K | Monoestearato de sorbitan 20EO (Polisorbato 60) | 20EO | Ethoxylates and Propoxylates | Polysorbate | 1312 | 2016-04-01 | Acelerado | pH, 5% aquoso, 25ºC | MA-729 | 5,0 - 7,0 | 6.82 |  |  | 6.52 |  | 6.45 |  |  | 6.68
9 | T05 | Alkest TW 60 FGM K | Monoestearato de sorbitan 20EO (Polisorbato 60) | 20EO | Ethoxylates and Propoxylates | Polysorbate | 1312 | 2016-04-01 | Acelerado | Peróxidos, índice de, Meq/1000g | MA-780 | 10,0 máx. | 0.78 |  |  | 5.18 |  | 1.31 |  |  | 1.58
9 | T05 | Alkest TW 60 FGM K | Monoestearato de sorbitan 20EO (Polisorbato 60) | 20EO | Ethoxylates and Propoxylates | Polysorbate | 1312 | 2016-04-01 | Acelerado | Aparência, 25°C | MA-742 | pasta amarelada | Liquido amarelado turvo |  |  | Pasta Turva Amarelada |  | Pasta Turva Amarelada |  |  | Pasta Turva Amarelada
9 | T05 | Alkest TW 60 FGM K | Monoestearato de sorbitan 20EO (Polisorbato 60) | 20EO | Ethoxylates and Propoxylates | Polysorbate | 1312 | 2016-04-01 | Acelerado | Saponificação, índice de , mgKOH/g | MA-810 | 45,0 - 55,0 | 47.24 |  |  | 47.82 |  | 45.41 |  |  | 46.22
9 | T05 | Alkest TW 60 FGM K | Monoestearato de sorbitan 20EO (Polisorbato 60) | 20EO | Ethoxylates and Propoxylates | Polysorbate | 1312 | 2016-04-01 | Acelerado | Ponto de solidificação, °C | MA-849 | 52,0 mín | 50.47 |  |  | 50.42 |  | 50.62 |  |  | 50.87
9 | T05 | Alkest TW 60 FGM K | Monoestearato de sorbitan 20EO (Polisorbato 60) | 20EO | Ethoxylates and Propoxylates | Polysorbate | 1312 | 2016-04-01 | Acelerado | Água, %p | MA-875 | 3,0 máx. | 2.24 |  |  | 2.22 |  | 2.22 |  |  | 2.14
9 | T05 | Alkest TW 60 FGM K | Monoestearato de sorbitan 20EO (Polisorbato 60) | 20EO | Ethoxylates and Propoxylates | Polysorbate | 1312 | 2016-04-01 | Acelerado | Cor Gardner, 25ºC | MA-881 | 5,0 máx. | 2 |  |  | 3 |  | 5 |  |  | 2
9 | T05 | Alkest TW 60 FGM K | Monoestearato de sorbitan 20EO (Polisorbato 60) | 20EO | Ethoxylates and Propoxylates | Polysorbate | 1312 | 2016-04-01 | Longa duração | C16 Palmitico e C18 Estearico, % | MA-1296 | 90,0 mín. | 98.3 |  |  |  |  | 97.99 |  |  | 98 | 94.1 | 97.94 | 98.27 | 97.24 | 96.01
9 | T05 | Alkest TW 60 FGM K | Monoestearato de sorbitan 20EO (Polisorbato 60) | 20EO | Ethoxylates and Propoxylates | Polysorbate | 1312 | 2016-04-01 | Longa duração | C18 Estearico, % | MA-1296 | 40,0 - 60,0 | 53.05 |  |  |  |  | 54.27 |  |  | 54.27 | 51.73 | 54.02 | 54.29 | 53.07 | 50.07
9 | T05 | Alkest TW 60 FGM K | Monoestearato de sorbitan 20EO (Polisorbato 60) | 20EO | Ethoxylates and Propoxylates | Polysorbate | 1312 | 2016-04-01 | Longa duração | Identificação USP | MA-1297 | passa | passa |  |  |  |  | Passa |  |  | Passa | Passa | Passa | Passa | Passa | Passa
9 | T05 | Alkest TW 60 FGM K | Monoestearato de sorbitan 20EO (Polisorbato 60) | 20EO | Ethoxylates and Propoxylates | Polysorbate | 1312 | 2016-04-01 | Longa duração | Conteudo de Acidos Estearico e Palmitico (C18 e C16), g/100g | MA-1299 | 21,5 - 26,0 | 22.43 |  |  |  |  | 22.12 |  |  | 22.54 | 22.18 | 14.74 | 23.54 | 23.05 | 22.17
9 | T05 | Alkest TW 60 FGM K | Monoestearato de sorbitan 20EO (Polisorbato 60) | 20EO | Ethoxylates and Propoxylates | Polysorbate | 1312 | 2016-04-01 | Longa duração | Indice de Acidez (C18&C16), mgKOH/g | MA-1299 | 200,0 - 212,0 | 202.08 |  |  |  |  | 203.6 |  |  | 202.05 | 202.86 | 193.25 | 201.86 | 203.98 | 202.74
9 | T05 | Alkest TW 60 FGM K | Monoestearato de sorbitan 20EO (Polisorbato 60) | 20EO | Ethoxylates and Propoxylates | Polysorbate | 1312 | 2016-04-01 | Longa duração | Conteúdo de Oxido de Etileno, % | MA-1327 | 65,0 - 69,5 | Não Analisado |  |  |  |  | Não Analisado |  |  | Não Analisado | Não Analisado | Não Analisado | Não Analisado | Não Analisado | Não Analisado
9 | T05 | Alkest TW 60 FGM K | Monoestearato de sorbitan 20EO (Polisorbato 60) | 20EO | Ethoxylates and Propoxylates | Polysorbate | 1312 | 2016-04-01 | Longa duração | Hidroxila, índice de, mg KOH/g | MA-525 | 81,0 - 96,0 | 85.75 |  |  |  |  | 87.3 |  |  | 85.06 | 88.79 | 84.7 | 90.04 | 84.84 | 87.34
9 | T05 | Alkest TW 60 FGM K | Monoestearato de sorbitan 20EO (Polisorbato 60) | 20EO | Ethoxylates and Propoxylates | Polysorbate | 1312 | 2016-04-01 | Longa duração | Cinzas sulfatadas, % | MA-612 | 0,25 máx. | 0.16 |  |  |  |  | 0.14 |  |  | 0.2 | 0.16 | 0.21 | 0.18 | 0.14 | 0.1
9 | T05 | Alkest TW 60 FGM K | Monoestearato de sorbitan 20EO (Polisorbato 60) | 20EO | Ethoxylates and Propoxylates | Polysorbate | 1312 | 2016-04-01 | Longa duração | N° ácido, mgKOH/g | MA-638 | 2,0 máx. | 1.48 |  |  |  |  | 1.4 |  |  | 1.56 | 1.63 | 1.86 | 2.02 | 2.2 | 2.55
9 | T05 | Alkest TW 60 FGM K | Monoestearato de sorbitan 20EO (Polisorbato 60) | 20EO | Ethoxylates and Propoxylates | Polysorbate | 1312 | 2016-04-01 | Longa duração | Oxido de eteno livre, ppm | MA-706 | 1,0 máx. | <1 |  |  |  |  | < 1 |  |  | < 1 | < 1 | < 1 | < 1 | < 1
9 | T05 | Alkest TW 60 FGM K | Monoestearato de sorbitan 20EO (Polisorbato 60) | 20EO | Ethoxylates and Propoxylates | Polysorbate | 1312 | 2016-04-01 | Longa duração | Dioxana, ppm | MA-716 | 10,0 máx. | <1 |  |  |  |  | ND |  |  | ND | < 1 | < 1 | ND |  | ND
9 | T05 | Alkest TW 60 FGM K | Monoestearato de sorbitan 20EO (Polisorbato 60) | 20EO | Ethoxylates and Propoxylates | Polysorbate | 1312 | 2016-04-01 | Longa duração | Metais pesados, ppm | MA-724 | 10,0 máx. | < 10 |  |  |  |  | < 10 |  |  | < 10 | < 10 | < 10 | < 10 | < 10 | < 10
9 | T05 | Alkest TW 60 FGM K | Monoestearato de sorbitan 20EO (Polisorbato 60) | 20EO | Ethoxylates and Propoxylates | Polysorbate | 1312 | 2016-04-01 | Longa duração | pH, 5% aquoso, 25ºC | MA-729 | 5,0 - 7,0 | 6.82 |  |  |  |  | 6.52 |  |  | 6.85 | 6.46 | 6.62 | 5.95 | 5.66 | 5.11
9 | T05 | Alkest TW 60 FGM K | Monoestearato de sorbitan 20EO (Polisorbato 60) | 20EO | Ethoxylates and Propoxylates | Polysorbate | 1312 | 2016-04-01 | Longa duração | Peróxidos, índice de, Meq/1000g | MA-780 | 10,0 máx. | 0.78 |  |  |  |  | 2.06 |  |  | 4.32 | 2.48 | 3.2 | 2.01 | 2.18 | 0.69
9 | T05 | Alkest TW 60 FGM K | Monoestearato de sorbitan 20EO (Polisorbato 60) | 20EO | Ethoxylates and Propoxylates | Polysorbate | 1312 | 2016-04-01 | Longa duração | Aparência, 25°C | MA-742 | pasta amarelada | Liquido amarelado turvo |  |  |  |  | Pasta Turva Amarelada |  |  | Pasta Turva Amarelada | Pasta Turva Amarelada | Pasta Turva Amarelada | Pasta Turva Amarelada | Pasta Turva Amarelada | Pasta Turva Amarelada
9 | T05 | Alkest TW 60 FGM K | Monoestearato de sorbitan 20EO (Polisorbato 60) | 20EO | Ethoxylates and Propoxylates | Polysorbate | 1312 | 2016-04-01 | Longa duração | Saponificação, índice de , mgKOH/g | MA-810 | 45,0 - 55,0 | 47.24 |  |  |  |  | 48.26 |  |  | 48.32 | 46.29 | 48.52 | 48.24 | 48.51 | 49.69
9 | T05 | Alkest TW 60 FGM K | Monoestearato de sorbitan 20EO (Polisorbato 60) | 20EO | Ethoxylates and Propoxylates | Polysorbate | 1312 | 2016-04-01 | Longa duração | Ponto de solidificação, °C | MA-849 | 52,0 mín | 50.47 |  |  |  |  | 50.52 |  |  | 50.67 | 50.32 | 54.9 | 53.6 | 55.13 | 55.1
9 | T05 | Alkest TW 60 FGM K | Monoestearato de sorbitan 20EO (Polisorbato 60) | 20EO | Ethoxylates and Propoxylates | Polysorbate | 1312 | 2016-04-01 | Longa duração | Água, %p | MA-875 | 3,0 máx. | 2.24 |  |  |  |  | 2.22 |  |  | 2.22 | 2.25 | 2.08 | 2.35 | 2.35 | 2.27
9 | T05 | Alkest TW 60 FGM K | Monoestearato de sorbitan 20EO (Polisorbato 60) | 20EO | Ethoxylates and Propoxylates | Polysorbate | 1312 | 2016-04-01 | Longa duração | Cor Gardner, 25ºC | MA-881 | 5,0 máx. | 2 |  |  |  |  | 5 |  |  | 2 | 3 |  | 0.9 | 4.7 | 4.35
10 | 12N | Alkest TW 80 | Monoleato de sorbitan 20EO (Polisorbato 80) | 20EO | Ethoxylates and Propoxylates | Polysorbate | 1308 | 2018-03-19 | Acelerado | C14 Miristico, % | MA-1294 | 5 máx. | 0.37 |  |  | ND |  | ND |  |  | 0.39
10 | 12N | Alkest TW 80 | Monoleato de sorbitan 20EO (Polisorbato 80) | 20EO | Ethoxylates and Propoxylates | Polysorbate | 1308 | 2018-03-19 | Acelerado | C16 Palmitico, % | MA-1294 | 16 máx. | 5.37 |  |  | 5.22 |  | 5.29 |  |  | 5.35
10 | 12N | Alkest TW 80 | Monoleato de sorbitan 20EO (Polisorbato 80) | 20EO | Ethoxylates and Propoxylates | Polysorbate | 1308 | 2018-03-19 | Acelerado | C16:1 Hexadecenóico, % | MA-1294 | 8 máx. | 0.03 |  |  | ND |  | ND |  |  | ND
10 | 12N | Alkest TW 80 | Monoleato de sorbitan 20EO (Polisorbato 80) | 20EO | Ethoxylates and Propoxylates | Polysorbate | 1308 | 2018-03-19 | Acelerado | C18 Estearico, % | MA-1294 | 6 máx. | 1.64 |  |  | 1.41 |  | 1.51 |  |  | 1.45
10 | 12N | Alkest TW 80 | Monoleato de sorbitan 20EO (Polisorbato 80) | 20EO | Ethoxylates and Propoxylates | Polysorbate | 1308 | 2018-03-19 | Acelerado | C18:1 Oleico, % | MA-1294 | 58 mín. | 79.9 |  |  | 80.67 |  | 80.65 |  |  | 81.55
10 | 12N | Alkest TW 80 | Monoleato de sorbitan 20EO (Polisorbato 80) | 20EO | Ethoxylates and Propoxylates | Polysorbate | 1308 | 2018-03-19 | Acelerado | C18:2 Linoleico, % | MA-1294 | 18 máx. | 10.86 |  |  | 10.1 |  | 12.03 |  |  | 9.6
10 | 12N | Alkest TW 80 | Monoleato de sorbitan 20EO (Polisorbato 80) | 20EO | Ethoxylates and Propoxylates | Polysorbate | 1308 | 2018-03-19 | Acelerado | C18:3 Linolênico, % | MA-1294 | 4 máx. | ND |  |  | ND |  | ND |  |  | ND
10 | 12N | Alkest TW 80 | Monoleato de sorbitan 20EO (Polisorbato 80) | 20EO | Ethoxylates and Propoxylates | Polysorbate | 1308 | 2018-03-19 | Acelerado | Hidroxila, índice de, mg KOH/g | MA-525 | 65 - 80 | 71.94 |  |  | 74.74 |  | 72.08 |  |  | 71.91
10 | 12N | Alkest TW 80 | Monoleato de sorbitan 20EO (Polisorbato 80) | 20EO | Ethoxylates and Propoxylates | Polysorbate | 1308 | 2018-03-19 | Acelerado | Resíduo de ignição, %p | MA-612 | 0,25 máx. | 0.12 |  |  | 0.07 |  | 0.18 |  |  | 0.1
10 | 12N | Alkest TW 80 | Monoleato de sorbitan 20EO (Polisorbato 80) | 20EO | Ethoxylates and Propoxylates | Polysorbate | 1308 | 2018-03-19 | Acelerado | Acidez, índice de, mgKOH/g | MA-638 | 2,0 máx. | 0.87 |  |  | 0.82 |  | 0.9 |  |  | 0.98
10 | 12N | Alkest TW 80 | Monoleato de sorbitan 20EO (Polisorbato 80) | 20EO | Ethoxylates and Propoxylates | Polysorbate | 1308 | 2018-03-19 | Acelerado | Óxido de etileno residual, ppm | MA-706 | 1 máx. | <1 |  |  | < 1 |  | < 1 |  |  | < 1
10 | 12N | Alkest TW 80 | Monoleato de sorbitan 20EO (Polisorbato 80) | 20EO | Ethoxylates and Propoxylates | Polysorbate | 1308 | 2018-03-19 | Acelerado | Dioxana, ppm | MA-716 | 10 máx. | <1 |  |  | < 1 |  | < 1 |  |  | < 1
10 | 12N | Alkest TW 80 | Monoleato de sorbitan 20EO (Polisorbato 80) | 20EO | Ethoxylates and Propoxylates | Polysorbate | 1308 | 2018-03-19 | Acelerado | Metais pesados, ppm | MA-724 | 10 máx. | <10 |  |  | < 10 |  | < 10 |  |  | < 10
10 | 12N | Alkest TW 80 | Monoleato de sorbitan 20EO (Polisorbato 80) | 20EO | Ethoxylates and Propoxylates | Polysorbate | 1308 | 2018-03-19 | Acelerado | pH, 5% p/p, aquoso, 25ºC | MA-729 | 5,8 - 6,8 | 6.3 |  |  | 6.31 |  | 6.24 |  |  | 6.2
10 | 12N | Alkest TW 80 | Monoleato de sorbitan 20EO (Polisorbato 80) | 20EO | Ethoxylates and Propoxylates | Polysorbate | 1308 | 2018-03-19 | Acelerado | Aparência, 25ºC | MA-742 | líquido amarelado | líquido limpido amarelado |  |  | líquido limpido amarelado |  | líquido limpido amarelado |  |  | líquido limpido amarelado
10 | 12N | Alkest TW 80 | Monoleato de sorbitan 20EO (Polisorbato 80) | 20EO | Ethoxylates and Propoxylates | Polysorbate | 1308 | 2018-03-19 | Acelerado | Peróxidos, índice de, mEq/1000g | MA-746 | 6 máx. | 1.9 |  |  | 1.03 |  | 1.25 |  |  | 1.51
10 | 12N | Alkest TW 80 | Monoleato de sorbitan 20EO (Polisorbato 80) | 20EO | Ethoxylates and Propoxylates | Polysorbate | 1308 | 2018-03-19 | Acelerado | Peróxidos, índice de, ppm | MA-746 | 100 máx. | 32 |  |  | 17.55 |  | 21.22 |  |  | 25.59
10 | 12N | Alkest TW 80 | Monoleato de sorbitan 20EO (Polisorbato 80) | 20EO | Ethoxylates and Propoxylates | Polysorbate | 1308 | 2018-03-19 | Acelerado | Limpidez, 25ºC | MA-747 | límpido | Passa |  |  | Límpido |  | Passa |  |  | Passa
10 | 12N | Alkest TW 80 | Monoleato de sorbitan 20EO (Polisorbato 80) | 20EO | Ethoxylates and Propoxylates | Polysorbate | 1308 | 2018-03-19 | Acelerado | Viscosidade, 25°C, cinemática, cSt | MA-766 | 300 - 500 | 492 |  |  | 345.51 |  | 403.84 |  |  | 409.38
10 | 12N | Alkest TW 80 | Monoleato de sorbitan 20EO (Polisorbato 80) | 20EO | Ethoxylates and Propoxylates | Polysorbate | 1308 | 2018-03-19 | Acelerado | Cor Gardner, 25ºC | MA-782 | 8 máx. | 4 |  |  | 4 |  | 5 |  |  | 4
10 | 12N | Alkest TW 80 | Monoleato de sorbitan 20EO (Polisorbato 80) | 20EO | Ethoxylates and Propoxylates | Polysorbate | 1308 | 2018-03-19 | Acelerado | Densidade, 25°C | MA-798 | 1,06 - 1,09 | 1.06 |  |  | 1.07 |  | 1.07 |  |  | 1.0783
10 | 12N | Alkest TW 80 | Monoleato de sorbitan 20EO (Polisorbato 80) | 20EO | Ethoxylates and Propoxylates | Polysorbate | 1308 | 2018-03-19 | Acelerado | Saponificação, índice de , mgKOH/g | MA-810 | 45 - 55 | 51.58 |  |  | 52.02 |  | 51.48 |  |  | 50.41
10 | 12N | Alkest TW 80 | Monoleato de sorbitan 20EO (Polisorbato 80) | 20EO | Ethoxylates and Propoxylates | Polysorbate | 1308 | 2018-03-19 | Acelerado | Sedimentação, ppm | MA-833 | 10 máx. | < 5 |  |  | < 5 |  | < 5 |  |  | < 5
10 | 12N | Alkest TW 80 | Monoleato de sorbitan 20EO (Polisorbato 80) | 20EO | Ethoxylates and Propoxylates | Polysorbate | 1308 | 2018-03-19 | Acelerado | Água, %p | MA-875 | 2,0 - 3,0 | 2.33 |  |  | 2.33 |  | 2.34 |  |  | 2.36
10 | 12N | Alkest TW 80 | Monoleato de sorbitan 20EO (Polisorbato 80) | 20EO | Ethoxylates and Propoxylates | Polysorbate | 1308 | 2018-03-19 | Longa duração | C14 Miristico, % | MA-1294 | 5 máx. | 0.37 |  |  |  |  | ND |  |  | 0.39 | 0.38 | 0.46 | 0.38 | ND |  | 0.37
10 | 12N | Alkest TW 80 | Monoleato de sorbitan 20EO (Polisorbato 80) | 20EO | Ethoxylates and Propoxylates | Polysorbate | 1308 | 2018-03-19 | Longa duração | C16 Palmitico, % | MA-1294 | 16 máx. | 5.37 |  |  |  |  | 5.3 |  |  | 5.35 | 5.19 | 5.88 | 5.22 | 5.44 |  | 5.27
10 | 12N | Alkest TW 80 | Monoleato de sorbitan 20EO (Polisorbato 80) | 20EO | Ethoxylates and Propoxylates | Polysorbate | 1308 | 2018-03-19 | Longa duração | C16:1 Hexadecenóico, % | MA-1294 | 8 máx. | 0.03 |  |  |  |  | ND |  |  | ND | 0.05 | 0.12 | ND | ND |  | 0.04
10 | 12N | Alkest TW 80 | Monoleato de sorbitan 20EO (Polisorbato 80) | 20EO | Ethoxylates and Propoxylates | Polysorbate | 1308 | 2018-03-19 | Longa duração | C18 Estearico, % | MA-1294 | 6 máx. | 1.64 |  |  |  |  | 1.49 |  |  | 1.45 | 1.28 | 1.38 | 1.44 | 1.47 |  | 1.47
10 | 12N | Alkest TW 80 | Monoleato de sorbitan 20EO (Polisorbato 80) | 20EO | Ethoxylates and Propoxylates | Polysorbate | 1308 | 2018-03-19 | Longa duração | C18:1 Oleico, % | MA-1294 | 58 mín. | 79.9 |  |  |  |  | 80.99 |  |  | 81.62 | 80.29 | 79.4 | 80.47 | 82.7 |  | 82.08
10 | 12N | Alkest TW 80 | Monoleato de sorbitan 20EO (Polisorbato 80) | 20EO | Ethoxylates and Propoxylates | Polysorbate | 1308 | 2018-03-19 | Longa duração | C18:2 Linoleico, % | MA-1294 | 18 máx. | 10.86 |  |  |  |  | 11.84 |  |  | 9.8 | 10.33 | 11.17 | 10.52 | 10.38 |  | 10.78
10 | 12N | Alkest TW 80 | Monoleato de sorbitan 20EO (Polisorbato 80) | 20EO | Ethoxylates and Propoxylates | Polysorbate | 1308 | 2018-03-19 | Longa duração | C18:3 Linolênico, % | MA-1294 | 4 máx. | ND |  |  |  |  | ND |  |  | ND | ND | 0.04 | 1.17 | ND |  | ND
10 | 12N | Alkest TW 80 | Monoleato de sorbitan 20EO (Polisorbato 80) | 20EO | Ethoxylates and Propoxylates | Polysorbate | 1308 | 2018-03-19 | Longa duração | Hidroxila, índice de, mg KOH/g | MA-525 | 65 - 80 | 71.94 |  |  |  |  | 72.05 |  |  | 71.88 | 73.76 | 71.26 | 71.66 | 72.26 |  | 73.57
10 | 12N | Alkest TW 80 | Monoleato de sorbitan 20EO (Polisorbato 80) | 20EO | Ethoxylates and Propoxylates | Polysorbate | 1308 | 2018-03-19 | Longa duração | Resíduo de ignição, %p | MA-612 | 0,25 máx. | 0.12 |  |  |  |  | 0.12 |  |  | 0.11 | 0.14 | 0.12 | 0.06 | 0.09 |  | 0.09
10 | 12N | Alkest TW 80 | Monoleato de sorbitan 20EO (Polisorbato 80) | 20EO | Ethoxylates and Propoxylates | Polysorbate | 1308 | 2018-03-19 | Longa duração | Acidez, índice de, mgKOH/g | MA-638 | 2,0 máx. | 0.87 |  |  |  |  | 0.92 |  |  | 0.94 | 1.06 | 0.9 | 1.02 | 1.04 |  | 1.51
10 | 12N | Alkest TW 80 | Monoleato de sorbitan 20EO (Polisorbato 80) | 20EO | Ethoxylates and Propoxylates | Polysorbate | 1308 | 2018-03-19 | Longa duração | Óxido de etileno residual, ppm | MA-706 | 1 máx. | <1 |  |  |  |  | < 1 |  |  | <1 | < 1 | < 1 | ND | ND |  | ND
10 | 12N | Alkest TW 80 | Monoleato de sorbitan 20EO (Polisorbato 80) | 20EO | Ethoxylates and Propoxylates | Polysorbate | 1308 | 2018-03-19 | Longa duração | Dioxana, ppm | MA-716 | 10 máx. | <1 |  |  |  |  | < 1 |  |  | ND | ND | ND | ND | ND |  | 0.95
10 | 12N | Alkest TW 80 | Monoleato de sorbitan 20EO (Polisorbato 80) | 20EO | Ethoxylates and Propoxylates | Polysorbate | 1308 | 2018-03-19 | Longa duração | Metais pesados, ppm | MA-724 | 10 máx. | <10 |  |  |  |  | < 10 |  |  | < 10 | < 10 | < 10 | <10 | <10 |  | <10
10 | 12N | Alkest TW 80 | Monoleato de sorbitan 20EO (Polisorbato 80) | 20EO | Ethoxylates and Propoxylates | Polysorbate | 1308 | 2018-03-19 | Longa duração | pH, 5% p/p, aquoso, 25ºC | MA-729 | 5,8 - 6,8 | 6.3 |  |  |  |  | 6.43 |  |  | 6.22 | 6.12 | 6.12 | 6.25 | 6.1 |  | 5.94
10 | 12N | Alkest TW 80 | Monoleato de sorbitan 20EO (Polisorbato 80) | 20EO | Ethoxylates and Propoxylates | Polysorbate | 1308 | 2018-03-19 | Longa duração | Aparência, 25ºC | MA-742 | líquido amarelado | líquido limpido amarelado |  |  |  |  | líquido limpido amarelado |  |  | líquido limpido amarelado | líquido limpido amarelado | líquido limpido amarelado | líquido limpido amarelado | líquido limpido amarelado |  | líquido limpido amarelado
10 | 12N | Alkest TW 80 | Monoleato de sorbitan 20EO (Polisorbato 80) | 20EO | Ethoxylates and Propoxylates | Polysorbate | 1308 | 2018-03-19 | Longa duração | Peróxidos, índice de, mEq/1000g | MA-746 | 6 máx. | 1.9 |  |  |  |  | 2.04 |  |  | 2.5 | 1.65 | 2.73 | 2.12 | 0.5 |  | 1.04
10 | 12N | Alkest TW 80 | Monoleato de sorbitan 20EO (Polisorbato 80) | 20EO | Ethoxylates and Propoxylates | Polysorbate | 1308 | 2018-03-19 | Longa duração | Peróxidos, índice de, ppm | MA-746 | 100 máx. | 32 |  |  |  |  | 34.62 |  |  | 42.4 | 28.02 | 46.35 | 36 | 8 |  | 17.64
10 | 12N | Alkest TW 80 | Monoleato de sorbitan 20EO (Polisorbato 80) | 20EO | Ethoxylates and Propoxylates | Polysorbate | 1308 | 2018-03-19 | Longa duração | Limpidez, 25ºC | MA-747 | límpido | Passa |  |  |  |  | Passa |  |  | Passa | Passa | Passa | Passa | Passa |  | Passa
10 | 12N | Alkest TW 80 | Monoleato de sorbitan 20EO (Polisorbato 80) | 20EO | Ethoxylates and Propoxylates | Polysorbate | 1308 | 2018-03-19 | Longa duração | Viscosidade, 25°C, cinemática, cSt | MA-766 | 300 - 500 | 492 |  |  |  |  | 376.44 |  |  | 391.05 | 430.32 | 369.82 | 412.76 | 377.95 |  | 414.93
10 | 12N | Alkest TW 80 | Monoleato de sorbitan 20EO (Polisorbato 80) | 20EO | Ethoxylates and Propoxylates | Polysorbate | 1308 | 2018-03-19 | Longa duração | Cor Gardner, 25ºC | MA-782 | 8 máx. | 4 |  |  |  |  | 5 |  |  | 4 | 4 | 4 | 4 | 4 |  | 3.8
10 | 12N | Alkest TW 80 | Monoleato de sorbitan 20EO (Polisorbato 80) | 20EO | Ethoxylates and Propoxylates | Polysorbate | 1308 | 2018-03-19 | Longa duração | Densidade, 25°C | MA-798 | 1,06 - 1,09 | 1.06 |  |  |  |  | 1.07 |  |  | 1.079 | 1.0711 | 1.0718 | 1.0726 | 1.0713 |  | 1.0609
10 | 12N | Alkest TW 80 | Monoleato de sorbitan 20EO (Polisorbato 80) | 20EO | Ethoxylates and Propoxylates | Polysorbate | 1308 | 2018-03-19 | Longa duração | Saponificação, índice de , mgKOH/g | MA-810 | 45 - 55 | 51.58 |  |  |  |  | 51.78 |  |  | 50.46 | 52.12 | 51.18 | 51.64 | 52.27 |  | 52.19
10 | 12N | Alkest TW 80 | Monoleato de sorbitan 20EO (Polisorbato 80) | 20EO | Ethoxylates and Propoxylates | Polysorbate | 1308 | 2018-03-19 | Longa duração | Sedimentação, ppm | MA-833 | 10 máx. | < 5 |  |  |  |  | < 5 |  |  | < 5 | < 5 | < 5 | <5 | <5 |  | <5
10 | 12N | Alkest TW 80 | Monoleato de sorbitan 20EO (Polisorbato 80) | 20EO | Ethoxylates and Propoxylates | Polysorbate | 1308 | 2018-03-19 | Longa duração | Água, %p | MA-875 | 2,0 - 3,0 | 2.33 |  |  |  |  | 2.36 |  |  | 2.37 | 2.34 | 2.3 | 2.38 | 2.37 |  | 2.37
11 | T06 | Alkest TW 80 FGM K | Monoleato de sorbitan 20EO (Polisorbato 80) | 20EO | Ethoxylates and Propoxylates | Polysorbate | 1310 | 2016-04-01 | Acelerado | C14 Miristico, % | MA-1294 | 5,0 máx. | 0.28 |  |  | 0.25 |  | 0.25 |  |  | 0.26
11 | T06 | Alkest TW 80 FGM K | Monoleato de sorbitan 20EO (Polisorbato 80) | 20EO | Ethoxylates and Propoxylates | Polysorbate | 1310 | 2016-04-01 | Acelerado | C16 Palmitico, % | MA-1294 | 16,0 mnáx. | 5.97 |  |  | 5.78 |  | 5.79 |  |  | 5.77
11 | T06 | Alkest TW 80 FGM K | Monoleato de sorbitan 20EO (Polisorbato 80) | 20EO | Ethoxylates and Propoxylates | Polysorbate | 1310 | 2016-04-01 | Acelerado | C16:1 Hexadecenóico, % | MA-1294 | 8,0 máx. | ND |  |  | 0.15 |  | ND |  |  | 0.16
11 | T06 | Alkest TW 80 FGM K | Monoleato de sorbitan 20EO (Polisorbato 80) | 20EO | Ethoxylates and Propoxylates | Polysorbate | 1310 | 2016-04-01 | Acelerado | C18 Estearico, % | MA-1294 | 6,0 máx. | 1.65 |  |  | 1.61 |  | 1.65 |  |  | 1.65
11 | T06 | Alkest TW 80 FGM K | Monoleato de sorbitan 20EO (Polisorbato 80) | 20EO | Ethoxylates and Propoxylates | Polysorbate | 1310 | 2016-04-01 | Acelerado | C18:1 Oleico, % | MA-1294 | 58,0 mín | 79.04 |  |  | 78.77 |  | 78.16 |  |  | 79.53
11 | T06 | Alkest TW 80 FGM K | Monoleato de sorbitan 20EO (Polisorbato 80) | 20EO | Ethoxylates and Propoxylates | Polysorbate | 1310 | 2016-04-01 | Acelerado | C18:2 Linoleico, % | MA-1294 | 18,0 máx. | 11.18 |  |  | 11.34 |  | 10.27 |  |  | 10.28
11 | T06 | Alkest TW 80 FGM K | Monoleato de sorbitan 20EO (Polisorbato 80) | 20EO | Ethoxylates and Propoxylates | Polysorbate | 1310 | 2016-04-01 | Acelerado | C18:3 Linolênico, % | MA-1294 | 4,0 máx. | ND |  |  | ND |  | ND |  |  | ND
11 | T06 | Alkest TW 80 FGM K | Monoleato de sorbitan 20EO (Polisorbato 80) | 20EO | Ethoxylates and Propoxylates | Polysorbate | 1310 | 2016-04-01 | Acelerado | Conteudo de Acido Oleico (C18:1), g/100g | MA-1295 | 22,0 - 24,0 | 22.09 |  |  | 22.05 |  | 22.52 |  |  | 22.65
11 | T06 | Alkest TW 80 FGM K | Monoleato de sorbitan 20EO (Polisorbato 80) | 20EO | Ethoxylates and Propoxylates | Polysorbate | 1310 | 2016-04-01 | Acelerado | Indice de Acidez (C18:1), mgKOH/g | MA-1295 | 193,0 - 206,0 | 194.7 |  |  | 197.39 |  | 193.82 |  |  | 194.22
11 | T06 | Alkest TW 80 FGM K | Monoleato de sorbitan 20EO (Polisorbato 80) | 20EO | Ethoxylates and Propoxylates | Polysorbate | 1310 | 2016-04-01 | Acelerado | Indice de Iodo (C18:1) gl2/100g | MA-1295 | 80,0 - 92,0 | 85.88 |  |  | 86.18 |  | 85.25 |  |  | 84.4
11 | T06 | Alkest TW 80 FGM K | Monoleato de sorbitan 20EO (Polisorbato 80) | 20EO | Ethoxylates and Propoxylates | Polysorbate | 1310 | 2016-04-01 | Acelerado | Identificação USP | MA-1297 | passa | Passa |  |  | Passa |  | Passa |  |  | Passa
11 | T06 | Alkest TW 80 FGM K | Monoleato de sorbitan 20EO (Polisorbato 80) | 20EO | Ethoxylates and Propoxylates | Polysorbate | 1310 | 2016-04-01 | Acelerado | Conteúdo de Oxido de Etileno, % | MA-1327 | 65,0 - 69,5 | Não Analisado |  |  | Não Analisado |  | Não Analisado |  |  | Não Analisado
11 | T06 | Alkest TW 80 FGM K | Monoleato de sorbitan 20EO (Polisorbato 80) | 20EO | Ethoxylates and Propoxylates | Polysorbate | 1310 | 2016-04-01 | Acelerado | Hidroxila, índice de, mg KOH/g | MA-525 | 65,0 - 80,0 | 72.39 |  |  | 71.19 |  | 73.02 |  |  | 74.63
11 | T06 | Alkest TW 80 FGM K | Monoleato de sorbitan 20EO (Polisorbato 80) | 20EO | Ethoxylates and Propoxylates | Polysorbate | 1310 | 2016-04-01 | Acelerado | Cinzas sulfatadas, % | MA-612 | 0,25 máx. | 0.08 |  |  | 0.09 |  | 0.08 |  |  | 0.18
11 | T06 | Alkest TW 80 FGM K | Monoleato de sorbitan 20EO (Polisorbato 80) | 20EO | Ethoxylates and Propoxylates | Polysorbate | 1310 | 2016-04-01 | Acelerado | N° ácido, mgKOH/g | MA-638 | 2,0 máx. | 0.78 |  |  | 0.84 |  | 0.88 |  |  | 1.24
11 | T06 | Alkest TW 80 FGM K | Monoleato de sorbitan 20EO (Polisorbato 80) | 20EO | Ethoxylates and Propoxylates | Polysorbate | 1310 | 2016-04-01 | Acelerado | Oxido de eteno livre, ppm | MA-706 | 1,0 máx. | < 1 |  |  | < 1 |  | < 1 |  |  | < 1
11 | T06 | Alkest TW 80 FGM K | Monoleato de sorbitan 20EO (Polisorbato 80) | 20EO | Ethoxylates and Propoxylates | Polysorbate | 1310 | 2016-04-01 | Acelerado | Dioxana, ppm | MA-716 | 10,0 máx. | < 1 |  |  | Não analisado |  | ND |  |  | ND
11 | T06 | Alkest TW 80 FGM K | Monoleato de sorbitan 20EO (Polisorbato 80) | 20EO | Ethoxylates and Propoxylates | Polysorbate | 1310 | 2016-04-01 | Acelerado | Metais pesados, ppm | MA-724 | 10,0 máx. | < 10 |  |  | < 10 |  | < 10 |  |  | < 10
11 | T06 | Alkest TW 80 FGM K | Monoleato de sorbitan 20EO (Polisorbato 80) | 20EO | Ethoxylates and Propoxylates | Polysorbate | 1310 | 2016-04-01 | Acelerado | pH, 5% aquoso, 25ºC | MA-729 | 6,0 - 7,0 | 6.54 |  |  | 6.42 |  | 6.32 |  |  | 5.92
11 | T06 | Alkest TW 80 FGM K | Monoleato de sorbitan 20EO (Polisorbato 80) | 20EO | Ethoxylates and Propoxylates | Polysorbate | 1310 | 2016-04-01 | Acelerado | Viscosidade, 25°C, cinemática, cSt | MA-766 | 300,0 - 500,0 | 403.77 |  |  | 422.36 |  | 404.26 |  |  | 415.24
11 | T06 | Alkest TW 80 FGM K | Monoleato de sorbitan 20EO (Polisorbato 80) | 20EO | Ethoxylates and Propoxylates | Polysorbate | 1310 | 2016-04-01 | Acelerado | Peróxidos, índice de, Meq/1000g | MA-780 | 10,0 máx. | 2.77 |  |  | 3.65 |  | 4.26 |  |  | 5.92
11 | T06 | Alkest TW 80 FGM K | Monoleato de sorbitan 20EO (Polisorbato 80) | 20EO | Ethoxylates and Propoxylates | Polysorbate | 1310 | 2016-04-01 | Acelerado | Peso específico a 25°C | MA-798 | 1,0600 - 1,0900 | 1.0754 |  |  | 1.0781 |  | 1.0745 |  |  | 1.0774
11 | T06 | Alkest TW 80 FGM K | Monoleato de sorbitan 20EO (Polisorbato 80) | 20EO | Ethoxylates and Propoxylates | Polysorbate | 1310 | 2016-04-01 | Acelerado | Saponificação, índice de , mgKOH/g | MA-810 | 45,0 - 55,0 | 48.03 |  |  | 48.83 |  | 49.25 |  |  | 49.54
11 | T06 | Alkest TW 80 FGM K | Monoleato de sorbitan 20EO (Polisorbato 80) | 20EO | Ethoxylates and Propoxylates | Polysorbate | 1310 | 2016-04-01 | Acelerado | Água, %p | MA-875 | 3,0 máx. | 1.58 |  |  | 1.56 |  | 1.58 |  |  | 1.54
11 | T06 | Alkest TW 80 FGM K | Monoleato de sorbitan 20EO (Polisorbato 80) | 20EO | Ethoxylates and Propoxylates | Polysorbate | 1310 | 2016-04-01 | Acelerado | Cor Gardner, 25ºC | MA-881 | 5,0 máx. | 2 |  |  | 2 |  | 2 |  |  | 0.8
11 | T06 | Alkest TW 80 FGM K | Monoleato de sorbitan 20EO (Polisorbato 80) | 20EO | Ethoxylates and Propoxylates | Polysorbate | 1310 | 2016-04-01 | Longa duração | C14 Miristico, % | MA-1294 | 5,0 máx. | 0.28 |  |  |  |  | 0.25 |  |  | 0.26 | 0.29 | 0.24 | 0.23 | 0.26 | 0.27
11 | T06 | Alkest TW 80 FGM K | Monoleato de sorbitan 20EO (Polisorbato 80) | 20EO | Ethoxylates and Propoxylates | Polysorbate | 1310 | 2016-04-01 | Longa duração | C16 Palmitico, % | MA-1294 | 16,0 mnáx. | 5.97 |  |  |  |  | 5.79 |  |  | 5.79 | 6.35 | 5.65 | 5.86 | 5.9 | 6.11
11 | T06 | Alkest TW 80 FGM K | Monoleato de sorbitan 20EO (Polisorbato 80) | 20EO | Ethoxylates and Propoxylates | Polysorbate | 1310 | 2016-04-01 | Longa duração | C16:1 Hexadecenóico, % | MA-1294 | 8,0 máx. | ND |  |  |  |  | ND |  |  | 0.17 | 0.18 | 0.21 | 0.17 | 0.15 | 0.08
11 | T06 | Alkest TW 80 FGM K | Monoleato de sorbitan 20EO (Polisorbato 80) | 20EO | Ethoxylates and Propoxylates | Polysorbate | 1310 | 2016-04-01 | Longa duração | C18 Estearico, % | MA-1294 | 6,0 máx. | 1.65 |  |  |  |  | 1.66 |  |  | 1.66 | 1.58 | 1.65 | 1.63 | 1.55 | 1.67
11 | T06 | Alkest TW 80 FGM K | Monoleato de sorbitan 20EO (Polisorbato 80) | 20EO | Ethoxylates and Propoxylates | Polysorbate | 1310 | 2016-04-01 | Longa duração | C18:1 Oleico, % | MA-1294 | 58,0 mín | 79.04 |  |  |  |  | 78.4 |  |  | 79.35 | 78.85 | 81.1 | 79.77 | 79.76 | 82.21
11 | T06 | Alkest TW 80 FGM K | Monoleato de sorbitan 20EO (Polisorbato 80) | 20EO | Ethoxylates and Propoxylates | Polysorbate | 1310 | 2016-04-01 | Longa duração | C18:2 Linoleico, % | MA-1294 | 18,0 máx. | 11.18 |  |  |  |  | 10.32 |  |  | 9.71 | 10.75 | 9.5 | 10.81 | 9.07 | 7.17
11 | T06 | Alkest TW 80 FGM K | Monoleato de sorbitan 20EO (Polisorbato 80) | 20EO | Ethoxylates and Propoxylates | Polysorbate | 1310 | 2016-04-01 | Longa duração | C18:3 Linolênico, % | MA-1294 | 4,0 máx. | ND |  |  |  |  | ND |  |  | ND | ND | ND | ND | ND | ND
11 | T06 | Alkest TW 80 FGM K | Monoleato de sorbitan 20EO (Polisorbato 80) | 20EO | Ethoxylates and Propoxylates | Polysorbate | 1310 | 2016-04-01 | Longa duração | Conteudo de Acido Oleico (C18:1), g/100g | MA-1295 | 22,0 - 24,0 | 22.09 |  |  |  |  | 22.22 |  |  | 22.52 | 22.42 | 22.75 | Não analisado | 23.72 | 27.24
11 | T06 | Alkest TW 80 FGM K | Monoleato de sorbitan 20EO (Polisorbato 80) | 20EO | Ethoxylates and Propoxylates | Polysorbate | 1310 | 2016-04-01 | Longa duração | Indice de Acidez (C18:1), mgKOH/g | MA-1295 | 193,0 - 206,0 | 194.7 |  |  |  |  | 197.16 |  |  | 194.99 | 193.78 | 190.34 | Não analisado | 198.64 | 53.64
11 | T06 | Alkest TW 80 FGM K | Monoleato de sorbitan 20EO (Polisorbato 80) | 20EO | Ethoxylates and Propoxylates | Polysorbate | 1310 | 2016-04-01 | Longa duração | Indice de Iodo (C18:1) gl2/100g | MA-1295 | 80,0 - 92,0 | 85.88 |  |  |  |  | 85.14 |  |  | 84.55 | 82.98 | 84.65 | Não analisado | 84.26 | 70.25
11 | T06 | Alkest TW 80 FGM K | Monoleato de sorbitan 20EO (Polisorbato 80) | 20EO | Ethoxylates and Propoxylates | Polysorbate | 1310 | 2016-04-01 | Longa duração | Identificação USP | MA-1297 | passa | Passa |  |  |  |  | Passa |  |  | Passa | Passa | Passa | Passa | Passa | Passa
11 | T06 | Alkest TW 80 FGM K | Monoleato de sorbitan 20EO (Polisorbato 80) | 20EO | Ethoxylates and Propoxylates | Polysorbate | 1310 | 2016-04-01 | Longa duração | Conteúdo de Oxido de Etileno, % | MA-1327 | 65,0 - 69,5 | Não Analisado |  |  |  |  | Não Analisado |  |  | Não Analisado | Não Analisado | Não Analisado | Não Analisado | Não Analisado | Não Analisado
11 | T06 | Alkest TW 80 FGM K | Monoleato de sorbitan 20EO (Polisorbato 80) | 20EO | Ethoxylates and Propoxylates | Polysorbate | 1310 | 2016-04-01 | Longa duração | Hidroxila, índice de, mg KOH/g | MA-525 | 65,0 - 80,0 | 72.39 |  |  |  |  | 73.56 |  |  | 73.46 | 74.68 | 73.72 | 73.21 | 71.68 | 73.26
11 | T06 | Alkest TW 80 FGM K | Monoleato de sorbitan 20EO (Polisorbato 80) | 20EO | Ethoxylates and Propoxylates | Polysorbate | 1310 | 2016-04-01 | Longa duração | Cinzas sulfatadas, % | MA-612 | 0,25 máx. | 0.08 |  |  |  |  | 0.08 |  |  | 0.18 | 0.08 | 0.14 | 0.18 | 0.06 | 0.04
11 | T06 | Alkest TW 80 FGM K | Monoleato de sorbitan 20EO (Polisorbato 80) | 20EO | Ethoxylates and Propoxylates | Polysorbate | 1310 | 2016-04-01 | Longa duração | N° ácido, mgKOH/g | MA-638 | 2,0 máx. | 0.78 |  |  |  |  | 0.82 |  |  | 0.99 | 1.06 | 1.24 | 1.08 | 1.51 | 1.58
11 | T06 | Alkest TW 80 FGM K | Monoleato de sorbitan 20EO (Polisorbato 80) | 20EO | Ethoxylates and Propoxylates | Polysorbate | 1310 | 2016-04-01 | Longa duração | Oxido de eteno livre, ppm | MA-706 | 1,0 máx. | < 1 |  |  |  |  | < 1 |  |  | < 1 | < 1 | Não analisado | < 1 | < 1 | < 1
11 | T06 | Alkest TW 80 FGM K | Monoleato de sorbitan 20EO (Polisorbato 80) | 20EO | Ethoxylates and Propoxylates | Polysorbate | 1310 | 2016-04-01 | Longa duração | Dioxana, ppm | MA-716 | 10,0 máx. | < 1 |  |  |  |  | ND |  |  | ND | < 1 | < 1 | ND | Não analisado | ND
11 | T06 | Alkest TW 80 FGM K | Monoleato de sorbitan 20EO (Polisorbato 80) | 20EO | Ethoxylates and Propoxylates | Polysorbate | 1310 | 2016-04-01 | Longa duração | Metais pesados, ppm | MA-724 | 10,0 máx. | < 10 |  |  |  |  | < 10 |  |  | < 10 | < 10 | < 10 | < 10 | < 10 | < 10
11 | T06 | Alkest TW 80 FGM K | Monoleato de sorbitan 20EO (Polisorbato 80) | 20EO | Ethoxylates and Propoxylates | Polysorbate | 1310 | 2016-04-01 | Longa duração | pH, 5% aquoso, 25ºC | MA-729 | 6,0 - 7,0 | 6.54 |  |  |  |  | 6.46 |  |  | 6.28 | 6.2 | 5.89 | 6.05 | 4.62 | 4.74
11 | T06 | Alkest TW 80 FGM K | Monoleato de sorbitan 20EO (Polisorbato 80) | 20EO | Ethoxylates and Propoxylates | Polysorbate | 1310 | 2016-04-01 | Longa duração | Viscosidade, 25°C, cinemática, cSt | MA-766 | 300,0 - 500,0 | 403.77 |  |  |  |  | 410.59 |  |  | 409.6 | 425.68 | Não analisado | 335 | 462.25 | 470.1
11 | T06 | Alkest TW 80 FGM K | Monoleato de sorbitan 20EO (Polisorbato 80) | 20EO | Ethoxylates and Propoxylates | Polysorbate | 1310 | 2016-04-01 | Longa duração | Peróxidos, índice de, Meq/1000g | MA-780 | 10,0 máx. | 2.77 |  |  |  |  | 3.42 |  |  | 7.92 | 7.32 | 6.66 | 2.66 | 8.1 | 9.87
11 | T06 | Alkest TW 80 FGM K | Monoleato de sorbitan 20EO (Polisorbato 80) | 20EO | Ethoxylates and Propoxylates | Polysorbate | 1310 | 2016-04-01 | Longa duração | Peso específico a 25°C | MA-798 | 1,0600 - 1,0900 | 1.0754 |  |  |  |  | 1.0744 |  |  | 1.075 | 1.0768 | Não analisado | 1.0776 | 1.07495 | 1.075
11 | T06 | Alkest TW 80 FGM K | Monoleato de sorbitan 20EO (Polisorbato 80) | 20EO | Ethoxylates and Propoxylates | Polysorbate | 1310 | 2016-04-01 | Longa duração | Saponificação, índice de , mgKOH/g | MA-810 | 45,0 - 55,0 | 48.03 |  |  |  |  | 49.14 |  |  | 49.34 | 46.86 | 48.88 | 48.3 | 49.8 | 50.62
11 | T06 | Alkest TW 80 FGM K | Monoleato de sorbitan 20EO (Polisorbato 80) | 20EO | Ethoxylates and Propoxylates | Polysorbate | 1310 | 2016-04-01 | Longa duração | Água, %p | MA-875 | 3,0 máx. | 1.58 |  |  |  |  | 1.56 |  |  | 1.58 | 1.64 | 1.62 | 1.66 | 1.72 | 1.76
11 | T06 | Alkest TW 80 FGM K | Monoleato de sorbitan 20EO (Polisorbato 80) | 20EO | Ethoxylates and Propoxylates | Polysorbate | 1310 | 2016-04-01 | Longa duração | Cor Gardner, 25ºC | MA-881 | 5,0 máx. | 2 |  |  |  |  | 2 |  |  | 0.7 | 1 | 1 | 1 | 0.9 | 1
12 | AW1 | Alkomol E DMC | Alcool estearilico 10PO | 10PO | Ethoxylates and Propoxylates | Propoxylated natural alcohol | 850 | 2023-12-29 | Acelerado | Acidez, índice de, mgKOH/g | MA-638 | Máx. 1,0 | 0.14 |  |  |  |  | 0.18 |  |  | 0.2
12 | AW1 | Alkomol E DMC | Alcool estearilico 10PO | 10PO | Ethoxylates and Propoxylates | Propoxylated natural alcohol | 850 | 2023-12-29 | Acelerado | Cor Pt-Co, 25°C | MA-881 | Máx. 80,0 | 5.91 |  |  |  |  | 6.57 |  |  | 6.61
12 | AW1 | Alkomol E DMC | Alcool estearilico 10PO | 10PO | Ethoxylates and Propoxylates | Propoxylated natural alcohol | 850 | 2023-12-29 | Acelerado | pH 10% p/p, ISSO:H2O 4:1 p/p, 25°C | MA-729 | 5,20 - 7,30 | 5.84 |  |  |  |  | 5.9 |  |  | 6.1
12 | AW1 | Alkomol E DMC | Alcool estearilico 10PO | 10PO | Ethoxylates and Propoxylates | Propoxylated natural alcohol | 850 | 2023-12-29 | Acelerado | Aparência, 25°C | MA-742 | Líquido, límpido | Líquido, límpido |  |  |  |  | Líquido, límpido |  |  | Líquido, límpido
13 | 15E | Alkomol E sem BHT | Alcool estearilico 10PO | 10PO | Ethoxylates and Propoxylates | Propoxylated natural alcohol | 850 | 2022-07-18 | Acelerado | Aparência, 25ºC | MA-742 | Líquido, límpido | Líquido, límpido |  |  |  |  | Líquido, limpido e incolor |  |  | Líquido, limpido e incolor | Líquido, limpido e incolor
13 | 15E | Alkomol E sem BHT | Alcool estearilico 10PO | 10PO | Ethoxylates and Propoxylates | Propoxylated natural alcohol | 850 | 2022-07-18 | Acelerado | Hidroxila, índice de, mgKOH/g | MA-525 | 63,0 - 71,0 | 66.51 |  |  |  |  | 69.12 |  |  | 65.58 | 68.68
13 | 15E | Alkomol E sem BHT | Alcool estearilico 10PO | 10PO | Ethoxylates and Propoxylates | Propoxylated natural alcohol | 850 | 2022-07-18 | Acelerado | Acidez, índice de mgKOH/g | MA-638 | 0,0 - 1,00 | 0.16 |  |  |  |  | 0.17 |  |  | 0.37 | 0.2
13 | 15E | Alkomol E sem BHT | Alcool estearilico 10PO | 10PO | Ethoxylates and Propoxylates | Propoxylated natural alcohol | 850 | 2022-07-18 | Acelerado | pH, 10% p/p. ISSO em água 4:1 p/p, 25°C | MA-737 | 5,7 - 7,3 | 5.83 |  |  |  |  | 5.89 |  |  | 6.59 | 5.86
13 | 15E | Alkomol E sem BHT | Alcool estearilico 10PO | 10PO | Ethoxylates and Propoxylates | Propoxylated natural alcohol | 850 | 2022-07-18 | Acelerado | Limpidez, 25°C | MA-747 | Límpido | Límpido |  |  |  |  | Límpido |  |  | Límpido | Límpido
13 | 15E | Alkomol E sem BHT | Alcool estearilico 10PO | 10PO | Ethoxylates and Propoxylates | Propoxylated natural alcohol | 850 | 2022-07-18 | Acelerado | Sedimentação, ppm | MA-833 | Máx. 5 | < 5 |  |  |  |  | < 5 |  |  | < 6 | < 5
13 | 15E | Alkomol E sem BHT | Alcool estearilico 10PO | 10PO | Ethoxylates and Propoxylates | Propoxylated natural alcohol | 850 | 2022-07-18 | Acelerado | Água, %p | MA-875 | Máx. 0,6 | 0.04 |  |  |  |  | 0.05 |  |  | 0.04 | 0.05
13 | 15E | Alkomol E sem BHT | Alcool estearilico 10PO | 10PO | Ethoxylates and Propoxylates | Propoxylated natural alcohol | 850 | 2022-07-18 | Acelerado | Cor Pt-Co, temperatura ambiente | MA-881 | Máx. 80 | 7 |  |  |  |  | 10.1 |  |  | 13.5 | 9.3
14 | 15E | Alkomol E com BHT | Alcool estearilico 10PO | 10PO | Ethoxylates and Propoxylates | Propoxylated natural alcohol | 850 | 2022-07-18 | Acelerado | Aparência, 25ºC | MA-742 | Líquido, límpido | Líquido, límpido |  |  |  |  | Líquido, limpido e incolor |  |  | Líquido, limpido e incolor | Líquido, límpido e incolor
14 | 15E | Alkomol E com BHT | Alcool estearilico 10PO | 10PO | Ethoxylates and Propoxylates | Propoxylated natural alcohol | 850 | 2022-07-18 | Acelerado | Hidroxila, índice de, mgKOH/g | MA-525 | 63,0 - 71,0 | 66.11 |  |  |  |  | 69.73 |  |  | 66.53 | 69.61
14 | 15E | Alkomol E com BHT | Alcool estearilico 10PO | 10PO | Ethoxylates and Propoxylates | Propoxylated natural alcohol | 850 | 2022-07-18 | Acelerado | Acidez, índice de mgKOH/g | MA-638 | 0,0 - 1,00 | 0.15 |  |  |  |  | 0.14 |  |  | 0.44 | 0.13
14 | 15E | Alkomol E com BHT | Alcool estearilico 10PO | 10PO | Ethoxylates and Propoxylates | Propoxylated natural alcohol | 850 | 2022-07-18 | Acelerado | pH, 10% p/p. ISSO em água 4:1 p/p, 25°C | MA-737 | 5,7 - 7,3 | 6.17 |  |  |  |  | 6.49 |  |  | 6.21 | 6.42
14 | 15E | Alkomol E com BHT | Alcool estearilico 10PO | 10PO | Ethoxylates and Propoxylates | Propoxylated natural alcohol | 850 | 2022-07-18 | Acelerado | Limpidez, 25°C | MA-747 | Límpido | Límpido |  |  |  |  | Límpido |  |  | Límpido | Límpido
14 | 15E | Alkomol E com BHT | Alcool estearilico 10PO | 10PO | Ethoxylates and Propoxylates | Propoxylated natural alcohol | 850 | 2022-07-18 | Acelerado | Sedimentação, ppm | MA-833 | Máx. 5 | < 5 |  |  |  |  | < 5 |  |  | < 6 | < 5
14 | 15E | Alkomol E com BHT | Alcool estearilico 10PO | 10PO | Ethoxylates and Propoxylates | Propoxylated natural alcohol | 850 | 2022-07-18 | Acelerado | Água, %p | MA-875 | Máx. 0,6 | 0.05 |  |  |  |  | 0.04 |  |  | 0.05 | 0.04
14 | 15E | Alkomol E com BHT | Alcool estearilico 10PO | 10PO | Ethoxylates and Propoxylates | Propoxylated natural alcohol | 850 | 2022-07-18 | Acelerado | Cor Pt-Co, temperatura ambiente | MA-881 | Máx. 80 | 8 |  |  |  |  | 11.1 |  |  | 9.6 | 12.4
15 | N10 | Alkonat L 30 | Alcool laurilico 3EO | 3EO | Ethoxylates and Propoxylates | Ethoxylated natural alcohol | 318 | 2018-05-07 | Acelerado | Cor, 460 nm, 20 mm, %T | MA-1151 | 82 - 100 | 83.36 |  |  | 96.98 |  | 99.53 |  |  | 85.115
15 | N10 | Alkonat L 30 | Alcool laurilico 3EO | 3EO | Ethoxylates and Propoxylates | Ethoxylated natural alcohol | 318 | 2018-05-07 | Acelerado | Material em suspensão, Admensional | MA-222 | Substancialmente Livre | Substancialmente Livre |  |  | Substancialmente Livre |  | Substancialmente Livre |  |  | Substancialmente Livre
15 | N10 | Alkonat L 30 | Alcool laurilico 3EO | 3EO | Ethoxylates and Propoxylates | Ethoxylated natural alcohol | 318 | 2018-05-07 | Acelerado | Hidroxila, índice de, mg KOH/g | MA-525 | 166,0 - 175,0 | 169.5 |  |  | 166.39 |  | 171.01 |  |  | 169.46
15 | N10 | Alkonat L 30 | Alcool laurilico 3EO | 3EO | Ethoxylates and Propoxylates | Ethoxylated natural alcohol | 318 | 2018-05-07 | Acelerado | Alcoois Graxos Livres Totais, % | MA-617_P | 0,0 - 20,0 | 12.37 |  |  | 11.7 |  | 11.81 |  |  | 12.14
15 | N10 | Alkonat L 30 | Alcool laurilico 3EO | 3EO | Ethoxylates and Propoxylates | Ethoxylated natural alcohol | 318 | 2018-05-07 | Acelerado | Acidez, índice de, mgKOH/g | MA-638 | 0,0 - 0,5 | 0.26 |  |  | 0.14 |  | 0.24 |  |  | 0.23
15 | N10 | Alkonat L 30 | Alcool laurilico 3EO | 3EO | Ethoxylates and Propoxylates | Ethoxylated natural alcohol | 318 | 2018-05-07 | Acelerado | Óxido de etileno residual, ppm | MA-706 | 0 - 1 | <1 |  |  | < 1 |  | < 1 |  |  | < 1
15 | N10 | Alkonat L 30 | Alcool laurilico 3EO | 3EO | Ethoxylates and Propoxylates | Ethoxylated natural alcohol | 318 | 2018-05-07 | Acelerado | Dioxana, ppm | MA-716 | 0 - 10,0 | <1 |  |  | < 1 |  | < 1 |  |  | < 1
15 | N10 | Alkonat L 30 | Alcool laurilico 3EO | 3EO | Ethoxylates and Propoxylates | Ethoxylated natural alcohol | 318 | 2018-05-07 | Acelerado | pH 1% p/p, IPA/água 1;1 v/v, 25ºC | MA-737 | 6,6 - 7,4 | 6.69 |  |  | 6.66 |  | 6.7 |  |  | 6.72
15 | N10 | Alkonat L 30 | Alcool laurilico 3EO | 3EO | Ethoxylates and Propoxylates | Ethoxylated natural alcohol | 318 | 2018-05-07 | Acelerado | pH,1% p/p Sol.Iso/água 10:6/25ºC | MA-737 | 6,0 - 8,0 | 7.1 |  |  | 6.34 |  | 7.12 |  |  | 7.15
15 | N10 | Alkonat L 30 | Alcool laurilico 3EO | 3EO | Ethoxylates and Propoxylates | Ethoxylated natural alcohol | 318 | 2018-05-07 | Acelerado | Aparência, 25ºC | MA-742 | Líquido, Límpido a turvo | líquido, límpido e incolor |  |  | Líquido, límpido e incolor |  | Líquido, límpido e incolor |  |  | Líquido, límpido e incolor
15 | N10 | Alkonat L 30 | Alcool laurilico 3EO | 3EO | Ethoxylates and Propoxylates | Ethoxylated natural alcohol | 318 | 2018-05-07 | Acelerado | Limpidez, 25ºC | MA-747 | Límpido | Passa |  |  | Passa |  | Passa |  |  | Passa
15 | N10 | Alkonat L 30 | Alcool laurilico 3EO | 3EO | Ethoxylates and Propoxylates | Ethoxylated natural alcohol | 318 | 2018-05-07 | Acelerado | Glicóis, teor, %p | MA-752 | 0,0 - 1,3 | 0.31 |  |  | 0.62 |  | 0.54 |  |  | 0.93
15 | N10 | Alkonat L 30 | Alcool laurilico 3EO | 3EO | Ethoxylates and Propoxylates | Ethoxylated natural alcohol | 318 | 2018-05-07 | Acelerado | Ponto de névoa, 20% p/p, EBDEG 25% p/p, ºC | MA-778 | 48,0 - 54,0 | 51.29 |  |  | 51.2 |  | 52.1 |  |  | 48.52
15 | N10 | Alkonat L 30 | Alcool laurilico 3EO | 3EO | Ethoxylates and Propoxylates | Ethoxylated natural alcohol | 318 | 2018-05-07 | Acelerado | Água, %p | MA-875 | 0,00 - 0,30 | 0.06 |  |  | 0.06 |  | 0.06 |  |  | 0.06
15 | N10 | Alkonat L 30 | Alcool laurilico 3EO | 3EO | Ethoxylates and Propoxylates | Ethoxylated natural alcohol | 318 | 2018-05-07 | Acelerado | Cor APHA 40 ºC | MA-881 | 0 - 50 | 0.3 |  |  | < 0 |  | 3 |  |  | 2.05
15 | N10 | Alkonat L 30 | Alcool laurilico 3EO | 3EO | Ethoxylates and Propoxylates | Ethoxylated natural alcohol | 318 | 2018-05-07 | Acelerado | Cor Gardner, 25°C | MA-881 | 0,00 - 0,90 | 0.1 |  |  | 0 |  | 0.2 |  |  | 0
15 | N10 | Alkonat L 30 | Alcool laurilico 3EO | 3EO | Ethoxylates and Propoxylates | Ethoxylated natural alcohol | 318 | 2018-05-07 | Longa duração | Cor, 460 nm, 20 mm, %T | MA-1151 | 82 - 100 | 83.36 |  |  |  |  | 99.6 |  |  | 83.134 | 99.244 | 95.18 | 96.76 | 100 |  | 101.84
15 | N10 | Alkonat L 30 | Alcool laurilico 3EO | 3EO | Ethoxylates and Propoxylates | Ethoxylated natural alcohol | 318 | 2018-05-07 | Longa duração | Material em suspensão, Admensional | MA-222 | Substancialmente Livre | Substancialmente Livre |  |  |  |  | Substancialmente Livre |  |  | Substancialmente Livre | Substancialmente Livre | Substancialmente Livre | Substancialmente Livre | Substancialmente Livre |  | Substancialmente Livre
15 | N10 | Alkonat L 30 | Alcool laurilico 3EO | 3EO | Ethoxylates and Propoxylates | Ethoxylated natural alcohol | 318 | 2018-05-07 | Longa duração | Hidroxila, índice de, mg KOH/g | MA-525 | 166,0 - 175,0 | 169.5 |  |  |  |  | 170.36 |  |  | 175 | 169.38 | 173.76 | 170.84 | 172.16 |  | 172.86
15 | N10 | Alkonat L 30 | Alcool laurilico 3EO | 3EO | Ethoxylates and Propoxylates | Ethoxylated natural alcohol | 318 | 2018-05-07 | Longa duração | Alcoois Graxos Livres Totais, % | MA-617_P | 0,0 - 20,0 | 12.37 |  |  |  |  | 11.77 |  |  | 12.28 | 12.08 | 14.8 | 12.5 | 11.9 |  | 12.86
15 | N10 | Alkonat L 30 | Alcool laurilico 3EO | 3EO | Ethoxylates and Propoxylates | Ethoxylated natural alcohol | 318 | 2018-05-07 | Longa duração | Acidez, índice de, mgKOH/g | MA-638 | 0,0 - 0,5 | 0.26 |  |  |  |  | 0.22 |  |  | 0.27 | 0.21 | 0.23 | 0.22 | 0.23 |  | 0.24
15 | N10 | Alkonat L 30 | Alcool laurilico 3EO | 3EO | Ethoxylates and Propoxylates | Ethoxylated natural alcohol | 318 | 2018-05-07 | Longa duração | Óxido de etileno residual, ppm | MA-706 | 0 - 1 | <1 |  |  |  |  | < 1 |  |  | < 1 | < 1 | < 1 | < 1 | <1 |  | <1
15 | N10 | Alkonat L 30 | Alcool laurilico 3EO | 3EO | Ethoxylates and Propoxylates | Ethoxylated natural alcohol | 318 | 2018-05-07 | Longa duração | Dioxana, ppm | MA-716 | 0 - 10,0 | <1 |  |  |  |  | < 1 |  |  | < 1 | < 1 | < 1 | < 1 | <1 |  | <1
15 | N10 | Alkonat L 30 | Alcool laurilico 3EO | 3EO | Ethoxylates and Propoxylates | Ethoxylated natural alcohol | 318 | 2018-05-07 | Longa duração | pH 1% p/p, IPA/água 1;1 v/v, 25ºC | MA-737 | 6,6 - 7,4 | 6.69 |  |  |  |  | 6.66 |  |  | 6.76 | 7.52 | 6.85 | 6.72 | 7.16 |  | 7.1
15 | N10 | Alkonat L 30 | Alcool laurilico 3EO | 3EO | Ethoxylates and Propoxylates | Ethoxylated natural alcohol | 318 | 2018-05-07 | Longa duração | pH,1% p/p Sol.Iso/água 10:6/25ºC | MA-737 | 6,0 - 8,0 | 7.1 |  |  |  |  | 7.08 |  |  | 7.14 | 7.45 | 7.24 | 7.11 | 6.67 |  | 6.55
15 | N10 | Alkonat L 30 | Alcool laurilico 3EO | 3EO | Ethoxylates and Propoxylates | Ethoxylated natural alcohol | 318 | 2018-05-07 | Longa duração | Aparência, 25ºC | MA-742 | Líquido, Límpido a turvo | líquido, límpido e incolor |  |  |  |  | Líquido, límpido e incolor |  |  | Líquido, límpido e incolor | Líquido, límpido e incolor | Líquido, límpido e incolor | Líquido, límpido e incolor | Líquido, Límpido, Incolor |  | Líquido, Límpido, Incolor
15 | N10 | Alkonat L 30 | Alcool laurilico 3EO | 3EO | Ethoxylates and Propoxylates | Ethoxylated natural alcohol | 318 | 2018-05-07 | Longa duração | Limpidez, 25ºC | MA-747 | Límpido | Passa |  |  |  |  | Passa |  |  | Passa | Limpido | Passa | Passa | Passa |  | limpido
15 | N10 | Alkonat L 30 | Alcool laurilico 3EO | 3EO | Ethoxylates and Propoxylates | Ethoxylated natural alcohol | 318 | 2018-05-07 | Longa duração | Glicóis, teor, %p | MA-752 | 0,0 - 1,3 | 0.31 |  |  |  |  | 0.46 |  |  | 0.8 | 0.91 | 0.73 | 0.58 | 0.31 |  | 0.6
15 | N10 | Alkonat L 30 | Alcool laurilico 3EO | 3EO | Ethoxylates and Propoxylates | Ethoxylated natural alcohol | 318 | 2018-05-07 | Longa duração | Ponto de névoa, 20% p/p, EBDEG 25% p/p, ºC | MA-778 | 48,0 - 54,0 | 51.29 |  |  |  |  | 52.3 |  |  | 50.62 | 50.4 | 51.2 | 50.2 | 50.86 |  | 51.32
15 | N10 | Alkonat L 30 | Alcool laurilico 3EO | 3EO | Ethoxylates and Propoxylates | Ethoxylated natural alcohol | 318 | 2018-05-07 | Longa duração | Água, %p | MA-875 | 0,00 - 0,30 | 0.06 |  |  |  |  | 0.05 |  |  | 0.07 | 0.07 | 0.08 | 0.06 | 0.07 |  | 0.08
15 | N10 | Alkonat L 30 | Alcool laurilico 3EO | 3EO | Ethoxylates and Propoxylates | Ethoxylated natural alcohol | 318 | 2018-05-07 | Longa duração | Cor APHA 40 ºC | MA-881 | 0 - 50 | 0.3 |  |  |  |  | 42.9 |  |  | 2.55 | 2 | 1.2 | 3 | 2.8 |  | 21.9
15 | N10 | Alkonat L 30 | Alcool laurilico 3EO | 3EO | Ethoxylates and Propoxylates | Ethoxylated natural alcohol | 318 | 2018-05-07 | Longa duração | Cor Gardner, 25°C | MA-881 | 0,00 - 0,90 | 0.1 |  |  |  |  | 0.4 |  |  | 0 | 0 | 0 | 0.1 | 0 |  | 0.1
16 | G54 | Alkonat L 70 | Alcool laurilico 7EO | 7EO | Ethoxylates and Propoxylates | Ethoxylated natural alcohol | 494 | 2019-05-13 | Acelerado | Material em suspensão, Admensional | MA-222 | Substancialmente Livre | Substancialmente livre |  |  | Substancialmente livre |  | Substancialmente livre |  |  | Substancialmente livre
16 | G54 | Alkonat L 70 | Alcool laurilico 7EO | 7EO | Ethoxylates and Propoxylates | Ethoxylated natural alcohol | 494 | 2019-05-13 | Acelerado | Hidroxila, índice de, mg KOH/g | MA-525 | 109,0 - 116,0 | 113.14 |  |  | 133.48 |  | 110.23 |  |  | 111.96
16 | G54 | Alkonat L 70 | Alcool laurilico 7EO | 7EO | Ethoxylates and Propoxylates | Ethoxylated natural alcohol | 494 | 2019-05-13 | Acelerado | Acidez, índice de, mgKOH/g | MA-638 | 0,0 - 0,2 | 0.06 |  |  | 0.05 |  | 0.08 |  |  | 0.1
16 | G54 | Alkonat L 70 | Alcool laurilico 7EO | 7EO | Ethoxylates and Propoxylates | Ethoxylated natural alcohol | 494 | 2019-05-13 | Acelerado | Óxido de etileno residual, ppm | MA-706 | 0 - 1 | <1 |  |  | <1 |  | <1 |  |  | <1
16 | G54 | Alkonat L 70 | Alcool laurilico 7EO | 7EO | Ethoxylates and Propoxylates | Ethoxylated natural alcohol | 494 | 2019-05-13 | Acelerado | pH 10% p/p, aquoso, 25ºC | MA-729 | 6,00 - 8,00 | 6.91 |  |  | 7.38 |  | 7.35 |  |  | 7.16
16 | G54 | Alkonat L 70 | Alcool laurilico 7EO | 7EO | Ethoxylates and Propoxylates | Ethoxylated natural alcohol | 494 | 2019-05-13 | Acelerado | pH 5% p/p, aquoso, 25ºC | MA-729 | 6,0 - 8,0 | 7.61 |  |  | 7.53 |  | 7.24 |  |  | 7.33
16 | G54 | Alkonat L 70 | Alcool laurilico 7EO | 7EO | Ethoxylates and Propoxylates | Ethoxylated natural alcohol | 494 | 2019-05-13 | Acelerado | pH 1% p/p, aquoso, 25ºC | MA-729 | 5,0 - 8,0 | 6.74 |  |  | 7.6 |  | 7.24 |  |  | 7.04
16 | G54 | Alkonat L 70 | Alcool laurilico 7EO | 7EO | Ethoxylates and Propoxylates | Ethoxylated natural alcohol | 494 | 2019-05-13 | Acelerado | Glicóis, teor, %p | MA-752 | 0,0 - 3,0 | 2.11 |  |  | 2.26 |  | 2.54 |  |  | 1.5
16 | G54 | Alkonat L 70 | Alcool laurilico 7EO | 7EO | Ethoxylates and Propoxylates | Ethoxylated natural alcohol | 494 | 2019-05-13 | Acelerado | Ponto de névoa, 1% p/p, aquoso, ºC | MA-778 | 52,0 - 59,0 | 54.52 |  |  | 53.86 |  | 54.01 |  |  | 53.86
16 | G54 | Alkonat L 70 | Alcool laurilico 7EO | 7EO | Ethoxylates and Propoxylates | Ethoxylated natural alcohol | 494 | 2019-05-13 | Acelerado | Água, %p | MA-875 | Monitoramento | 0.09 |  |  | 0.18 |  | 0.07 |  |  | 0.1
16 | G54 | Alkonat L 70 | Alcool laurilico 7EO | 7EO | Ethoxylates and Propoxylates | Ethoxylated natural alcohol | 494 | 2019-05-13 | Acelerado | Cor Pt-Co, 50°C | MA-841 | 0 - 50 | 2 |  |  | 2 |  | 13 |  |  | 13
16 | G54 | Alkonat L 70 | Alcool laurilico 7EO | 7EO | Ethoxylates and Propoxylates | Ethoxylated natural alcohol | 494 | 2019-05-13 | Acelerado | Cor APHA 40 ºC | MA-841 | Monitoramento | 2 |  |  | 2 |  | 13 |  |  | 13
16 | G54 | Alkonat L 70 | Alcool laurilico 7EO | 7EO | Ethoxylates and Propoxylates | Ethoxylated natural alcohol | 494 | 2019-05-13 | Acelerado | Cor Pt-Co, 60°C | MA-841 | 0 - 50 | 2 |  |  | 2 |  | 13 |  |  | 10
16 | G54 | Alkonat L 70 | Alcool laurilico 7EO | 7EO | Ethoxylates and Propoxylates | Ethoxylated natural alcohol | 494 | 2019-05-13 | Longa duração | Material em suspensão, Admensional | MA-222 | Substancialmente Livre | Substancialmente livre |  |  |  |  | Substancialmente livre |  |  | Substancialmente livre | Substancialmente livre | Substancialmente livre |  | Substancialmente livre
16 | G54 | Alkonat L 70 | Alcool laurilico 7EO | 7EO | Ethoxylates and Propoxylates | Ethoxylated natural alcohol | 494 | 2019-05-13 | Longa duração | Hidroxila, índice de, mg KOH/g | MA-525 | 109,0 - 116,0 | 113.14 |  |  |  |  | 110.21 |  |  | 111.71 | 115.24 | 115.5 |  | 118.37
16 | G54 | Alkonat L 70 | Alcool laurilico 7EO | 7EO | Ethoxylates and Propoxylates | Ethoxylated natural alcohol | 494 | 2019-05-13 | Longa duração | Acidez, índice de, mgKOH/g | MA-638 | 0,0 - 0,2 | 0.06 |  |  |  |  | 0.08 |  |  | 0.09 | 0.0919 | 0.12 |  | 0.18
16 | G54 | Alkonat L 70 | Alcool laurilico 7EO | 7EO | Ethoxylates and Propoxylates | Ethoxylated natural alcohol | 494 | 2019-05-13 | Longa duração | Óxido de etileno residual, ppm | MA-706 | 0 - 1 | <1 |  |  |  |  | <1 |  |  | <1 | <1 | < 1 |  | <1
16 | G54 | Alkonat L 70 | Alcool laurilico 7EO | 7EO | Ethoxylates and Propoxylates | Ethoxylated natural alcohol | 494 | 2019-05-13 | Longa duração | pH 10% p/p, aquoso, 25ºC | MA-729 | 6,00 - 8,00 | 6.91 |  |  |  |  | 7.24 |  |  | 7.29 | 6.44 | 6.15 |  | 6.1
16 | G54 | Alkonat L 70 | Alcool laurilico 7EO | 7EO | Ethoxylates and Propoxylates | Ethoxylated natural alcohol | 494 | 2019-05-13 | Longa duração | pH 5% p/p, aquoso, 25ºC | MA-729 | 6,0 - 8,0 | 7.61 |  |  |  |  | 7.43 |  |  | 7.06 | 6.93 | 6.65 |  | 6.4
16 | G54 | Alkonat L 70 | Alcool laurilico 7EO | 7EO | Ethoxylates and Propoxylates | Ethoxylated natural alcohol | 494 | 2019-05-13 | Longa duração | pH 1% p/p, aquoso, 25ºC | MA-729 | 5,0 - 8,0 | 6.74 |  |  |  |  | 7.55 |  |  | 7.06 | 6.4 | 6.12 |  | 6.1
16 | G54 | Alkonat L 70 | Alcool laurilico 7EO | 7EO | Ethoxylates and Propoxylates | Ethoxylated natural alcohol | 494 | 2019-05-13 | Longa duração | Glicóis, teor, %p | MA-752 | 0,0 - 3,0 | 2.11 |  |  |  |  | 2.24 |  |  | 1.59 | 2.51 | 1.27 |  | 1.71
16 | G54 | Alkonat L 70 | Alcool laurilico 7EO | 7EO | Ethoxylates and Propoxylates | Ethoxylated natural alcohol | 494 | 2019-05-13 | Longa duração | Ponto de névoa, 1% p/p, aquoso, ºC | MA-778 | 52,0 - 59,0 | 54.52 |  |  |  |  | 54.01 |  |  | 54.06 | 53.96 | 54.26 |  | 54.07
16 | G54 | Alkonat L 70 | Alcool laurilico 7EO | 7EO | Ethoxylates and Propoxylates | Ethoxylated natural alcohol | 494 | 2019-05-13 | Longa duração | Água, %p | MA-875 | Monitoramento | 0.09 |  |  |  |  | 0.07 |  |  | 0.1 | 0.09 | 0.1 |  | 0.1
16 | G54 | Alkonat L 70 | Alcool laurilico 7EO | 7EO | Ethoxylates and Propoxylates | Ethoxylated natural alcohol | 494 | 2019-05-13 | Longa duração | Cor Pt-Co, 50°C | MA-841 | 0 - 50 | 2 |  |  |  |  | 13 |  |  | 10 | 15 | 23.55 |  | 23.2
16 | G54 | Alkonat L 70 | Alcool laurilico 7EO | 7EO | Ethoxylates and Propoxylates | Ethoxylated natural alcohol | 494 | 2019-05-13 | Longa duração | Cor APHA 40 ºC | MA-841 | Monitoramento | 2 |  |  |  |  | 13 |  |  | 17 | 15 | 22.3 |  | 20.1
16 | G54 | Alkonat L 70 | Alcool laurilico 7EO | 7EO | Ethoxylates and Propoxylates | Ethoxylated natural alcohol | 494 | 2019-05-13 | Longa duração | Cor Pt-Co, 60°C | MA-841 | 0 - 50 | 2 |  |  |  |  | 13 |  |  | 12 | 13 | 20.3 |  | 22.1
17 | E83 | ALKONAT C1618 50/50 | Alcool ceto-estearilico | Não descrito | Alcohols and Their Derivatives | Natural fatty alcohol | 256 | 2013-04-09 | Acelerado | Teor de Água | MA - 875 | Máx. 0,10 | 0.15 | 0.281 | 0.35 | 0.43 | 0.55 | 0.94 | 1.09 | 0.37 | 0.12
17 | E83 | ALKONAT C1618 50/50 | Alcool ceto-estearilico | Não descrito | Alcohols and Their Derivatives | Natural fatty alcohol | 256 | 2013-04-09 | Acelerado | Índice de iodo I2/100g | MA - 1130 | Máx. 1,0 | 0.07 | 0.07 | 0.09 | 0.09 | 0.09 | 0.07 | 0.07 | 0.16 | 0.05
17 | E83 | ALKONAT C1618 50/50 | Alcool ceto-estearilico | Não descrito | Alcohols and Their Derivatives | Natural fatty alcohol | 256 | 2013-04-09 | Acelerado | Índice de hidroxila - mgKOH/g | MA - 525 | 214 - 225 | 216.38 | 218.6 | 223.2 | 220.1 | 219.4 | 220.77 | 221.94 | 218.96 | 215.87
17 | E83 | ALKONAT C1618 50/50 | Alcool ceto-estearilico | Não descrito | Alcohols and Their Derivatives | Natural fatty alcohol | 256 | 2013-04-09 | Acelerado | Índice de acidez - mgKOH/g | MA - 1112 | Máx. 0,10 | 0.0845 | 0.0817 | 0.0766 | 0.079 | 0.08 | 0.08 | 0.08 | 0.09 | 0.08
17 | E83 | ALKONAT C1618 50/50 | Alcool ceto-estearilico | Não descrito | Alcohols and Their Derivatives | Natural fatty alcohol | 256 | 2013-04-09 | Acelerado | Cor Pt-Co, 70oC | MA - 841 | Máx. 10 | 6 | 6 | 7 | 7 | 4 | 3 | 3 | 5 | 2
17 | E83 | ALKONAT C1618 50/50 | Alcool ceto-estearilico | Não descrito | Alcohols and Their Derivatives | Natural fatty alcohol | 256 | 2013-04-09 | Acelerado | Número de carbonila, ppm CO | MA - 1114 | Máx. 50 | 15.3 | 8 | 2.27 | 25.34 | 14.3 | 40 | 22 | 46 | 65
17 | E83 | ALKONAT C1618 50/50 | Alcool ceto-estearilico | Não descrito | Alcohols and Their Derivatives | Natural fatty alcohol | 256 | 2013-04-09 | Longa duração | Teor de Água | MA - 875 | Máx. 0,10 | 0.15 |  |  |  |  | 1.01 |  |  | 0.14 | 0.2 | 0.48 | 0.55 | 0.18 | 0.15 | 0.6
17 | E83 | ALKONAT C1618 50/50 | Alcool ceto-estearilico | Não descrito | Alcohols and Their Derivatives | Natural fatty alcohol | 256 | 2013-04-09 | Longa duração | Índice de iodo I2/100g | MA - 1130 | Máx. 1,0 | 0.07 |  |  |  |  | 0.08 |  |  | 0.04 | 0.05 | 0.06 | 0.07 | 0.03 | 0.06 | 0.03
17 | E83 | ALKONAT C1618 50/50 | Alcool ceto-estearilico | Não descrito | Alcohols and Their Derivatives | Natural fatty alcohol | 256 | 2013-04-09 | Longa duração | Índice de hidroxila - mgKOH/g | MA - 525 | 214 - 225 | 216.38 |  |  |  |  | 219.13 |  |  | 217.2 | 217.89 | 217.57 | 216.43 | 224.53 | 221.57 | 218.34
17 | E83 | ALKONAT C1618 50/50 | Alcool ceto-estearilico | Não descrito | Alcohols and Their Derivatives | Natural fatty alcohol | 256 | 2013-04-09 | Longa duração | Índice de acidez - mgKOH/g | MA - 1112 | Máx. 0,10 | 0.0845 |  |  |  |  | 0.07 |  |  | 0.08 | 0.07 | 0.06 | 0.08 | 0.07 | 0.1 | 0.12
17 | E83 | ALKONAT C1618 50/50 | Alcool ceto-estearilico | Não descrito | Alcohols and Their Derivatives | Natural fatty alcohol | 256 | 2013-04-09 | Longa duração | Cor Pt-Co, 70oC | MA - 841 | Máx. 10 | 6 |  |  |  |  | 3 |  |  | 1 | 2 | 7 | 6 | 2 | 6 | 2
17 | E83 | ALKONAT C1618 50/50 | Alcool ceto-estearilico | Não descrito | Alcohols and Their Derivatives | Natural fatty alcohol | 256 | 2013-04-09 | Longa duração | Número de carbonila, ppm CO | MA - 1114 | Máx. 50 | 15.3 |  |  |  |  | 18 |  |  | 22 | 19 | 19 | 28.84 | 18 | 50.57 | 52.21
18 | K12 | Alkont EL 3645 | Mistura de tensoativos não iônicos | Não aplicável | Blends and Specialties | Blend - HPC | Não aplicável | 2014-09-08 | Acelerado | Índice de acidez - mgKOH/g | MA - 638 | máximo 9,0 | 2.31 | 2.41 | 2.74 | 2.63 | 2.86 | 3.08 | 3.02 |  | 3.72
18 | K12 | Alkont EL 3645 | Mistura de tensoativos não iônicos | Não aplicável | Blends and Specialties | Blend - HPC | Não aplicável | 2014-09-08 | Acelerado | pH 5% p/p IPA/Água 1:1 v/v | MA - 737 | 5,00 - 7,00 | 5.58 | 5.54 | 5.55 | 5.52 | 5.24 | 5.18 | 5.02 |  | 5
18 | K12 | Alkont EL 3645 | Mistura de tensoativos não iônicos | Não aplicável | Blends and Specialties | Blend - HPC | Não aplicável | 2014-09-08 | Acelerado | Cor gardner | MA - 782 | 3,0 máximo | <1 | <1 | <1 | <1 | <1 | <1 | <1 |  | <1
18 | K12 | Alkont EL 3645 | Mistura de tensoativos não iônicos | Não aplicável | Blends and Specialties | Blend - HPC | Não aplicável | 2014-09-08 | Acelerado | Água, % | MA - 875 | 26,0 - 30,0 | 26.88 | 29.4 | 26.37 | 28.27 | 28.39 | 28.66 | 28.82 |  | 29.18
18 | K12 | Alkont EL 3645 | Mistura de tensoativos não iônicos | Não aplicável | Blends and Specialties | Blend - HPC | Não aplicável | 2014-09-08 | Acelerado | Viscosidade, cP | MA-1317 | 2000 - 2500 | Não analisado | 2312 | 2255 | 2003 | 2251 | 2075 | 2295 |  | 2070
18 | K12 | Alkont EL 3645 | Mistura de tensoativos não iônicos | Não aplicável | Blends and Specialties | Blend - HPC | Não aplicável | 2014-09-08 | Longa duração | Índice de acidez - mgKOH/g | MA - 638 | máximo 9,0 | 2.31 |  |  |  |  | 2.74 |  |  | 3 | 3.06 | 3.5 | 4.26
18 | K12 | Alkont EL 3645 | Mistura de tensoativos não iônicos | Não aplicável | Blends and Specialties | Blend - HPC | Não aplicável | 2014-09-08 | Longa duração | pH 5% p/p IPA/Água 1:1 v/v | MA - 737 | 5,00 - 7,00 | 5.58 |  |  |  |  | 5.4 |  |  | 5.32 | 5.09 | 4.75 | 4.55
18 | K12 | Alkont EL 3645 | Mistura de tensoativos não iônicos | Não aplicável | Blends and Specialties | Blend - HPC | Não aplicável | 2014-09-08 | Longa duração | Cor gardner | MA - 782 | 3,0 máximo | <1 |  |  |  |  | <1 |  |  | <1 | 1 | 1 | 1
18 | K12 | Alkont EL 3645 | Mistura de tensoativos não iônicos | Não aplicável | Blends and Specialties | Blend - HPC | Não aplicável | 2014-09-08 | Longa duração | Água, % | MA - 875 | 26,0 - 30,0 | 26.88 |  |  |  |  | 28.59 |  |  | 29.34 | 30.34 | 28.92 | 29.31
18 | K12 | Alkont EL 3645 | Mistura de tensoativos não iônicos | Não aplicável | Blends and Specialties | Blend - HPC | Não aplicável | 2014-09-08 | Longa duração | Viscosidade, cP | MA-1317 | 2000 - 2500 | Não analisado |  |  |  |  | 2415 |  |  | 2038 | 2285 | 2474 | 1299
19 | A0650 | ALKONT INT | Tetraestearato de Sorbitol 300 EO | 300EO | Esters and Their Derivatives | Sorbitan ester | 14428 | 2021-01-28 | Acelerado | Viscosidade ao 2% (4% polisorbato 20 e 94% água, cPs | MA-1317 | 3500,0 - 4700 | 3651 |  |  | 4548 | 3858 | 4335 | 3939 | 3171 | 3360
19 | A0650 | ALKONT INT | Tetraestearato de Sorbitol 300 EO | 300EO | Esters and Their Derivatives | Sorbitan ester | 14428 | 2021-01-28 | Acelerado | pH 5% p/p, ISO em água 1:1 v/v | MA-737 | 4,5-6,5 | 6.14 |  |  | 6.02 | 5.087 | 5.91 | 5.92 | 5.74 | 5.8
19 | A0650 | ALKONT INT | Tetraestearato de Sorbitol 300 EO | 300EO | Esters and Their Derivatives | Sorbitan ester | 14428 | 2021-01-28 | Acelerado | Saponificação, mgKOH/g | MA-810 | 14-20 | 16.16 |  |  | 16.6 | 16.61 | 16.66 | 16.47 | 16.65 | 16.53
19 | A0650 | ALKONT INT | Tetraestearato de Sorbitol 300 EO | 300EO | Esters and Their Derivatives | Sorbitan ester | 14428 | 2021-01-28 | Acelerado | Água, % | MA-875 | max. 2 | 0.025 |  |  | 0.02 | 0.014 | 0.014 | 0.017 | 0.011 | 0.015
19 | A0650 | ALKONT INT | Tetraestearato de Sorbitol 300 EO | 300EO | Esters and Their Derivatives | Sorbitan ester | 14428 | 2021-01-28 | Acelerado | Cor gardner, 60°C | MA-782 | max. 3 | 2 |  |  | 2 | 1 | 2 | 1 | 2 | 1
19 | A0650 | ALKONT INT | Tetraestearato de Sorbitol 300 EO | 300EO | Esters and Their Derivatives | Sorbitan ester | 14428 | 2021-01-28 | Acelerado | Acidez, índice de, mgKOH/g | MA-638 | max. 8,8 | 3.13 |  |  | 4.74 | 5.07 | 4.87 | 5.04 | 5.22 | 4.96
19 | A0650 | ALKONT INT | Tetraestearato de Sorbitol 300 EO | 300EO | Esters and Their Derivatives | Sorbitan ester | 14428 | 2021-01-28 | Longa duração | Viscosidade ao 2% (4% polisorbato 20 e 94% água, cPs | MA-1317 | 3500,0 - 4700 | 3651 | [9 empty] | 2925 |  | 3033
19 | A0650 | ALKONT INT | Tetraestearato de Sorbitol 300 EO | 300EO | Esters and Their Derivatives | Sorbitan ester | 14428 | 2021-01-28 | Longa duração | pH 5% p/p, ISO em água 1:1 v/v | MA-737 | 4,5-6,5 | 6.14 | [9 empty] | 5.88 |  | 5.94
19 | A0650 | ALKONT INT | Tetraestearato de Sorbitol 300 EO | 300EO | Esters and Their Derivatives | Sorbitan ester | 14428 | 2021-01-28 | Longa duração | Saponificação, mgKOH/g | MA-810 | 14-20 | 16.16 | [9 empty] | 15.84 |  | 17.32
19 | A0650 | ALKONT INT | Tetraestearato de Sorbitol 300 EO | 300EO | Esters and Their Derivatives | Sorbitan ester | 14428 | 2021-01-28 | Longa duração | Água, % | MA-875 | max. 2 | 0.025 | [9 empty] | 0.4 |  | 0.02
19 | A0650 | ALKONT INT | Tetraestearato de Sorbitol 300 EO | 300EO | Esters and Their Derivatives | Sorbitan ester | 14428 | 2021-01-28 | Longa duração | Cor gardner, 60°C | MA-782 | max. 3 | 2 | [9 empty] | 3.05 |  | 3.8
19 | A0650 | ALKONT INT | Tetraestearato de Sorbitol 300 EO | 300EO | Esters and Their Derivatives | Sorbitan ester | 14428 | 2021-01-28 | Longa duração | Acidez, índice de, mgKOH/g | MA-638 | max. 8,8 | 3.13 | [9 empty] | 5.11 |  | 5.38
20 | Q85 | Alkont SLL 70 | Lauroil lactato de sódio | Não aplicável | Esters and Their Derivatives | Ester | 366 | 2015-02-02 | Acelerado | Acidez, mgKOH/g | MA - 638 | 30 - 50 | 43.88 |  |  | 45.96 |  | 47.84 |  |  | 52.06
20 | Q85 | Alkont SLL 70 | Lauroil lactato de sódio | Não aplicável | Esters and Their Derivatives | Ester | 366 | 2015-02-02 | Acelerado | Saponificação, mgKOH/g | MA - 810 | 110 - 145 | 121.89 |  |  | 125 |  | 126.51 |  |  | 126.4
20 | Q85 | Alkont SLL 70 | Lauroil lactato de sódio | Não aplicável | Esters and Their Derivatives | Ester | 366 | 2015-02-02 | Acelerado | Aparência | MA - 742 | líquido âmbar | Líquido turvo amarelado |  |  | Líquido Límpido Âmbar |  | Líquido Límpido Âmbar |  |  | Líquido Límpido Âmbar
20 | Q85 | Alkont SLL 70 | Lauroil lactato de sódio | Não aplicável | Esters and Their Derivatives | Ester | 366 | 2015-02-02 | Acelerado | Cor Gardner | MA - 881 | máx. 8 | 6 |  |  | 6 |  | 6 |  |  | 8
20 | Q85 | Alkont SLL 70 | Lauroil lactato de sódio | Não aplicável | Esters and Their Derivatives | Ester | 366 | 2015-02-02 | Acelerado | Água, %p | MA-875 | máx. 3 | 2.86 |  |  | 2.86 |  | 2.92 |  |  | 2.67
20 | Q85 | Alkont SLL 70 | Lauroil lactato de sódio | Não aplicável | Esters and Their Derivatives | Ester | 366 | 2015-02-02 | Longa duração | Acidez, mgKOH/g | MA - 638 | 30 - 50 | 43.88 |  |  |  |  | 49.88 |  |  | 50 | 51.54 | 52.54 | 56.16 | 56.01
20 | Q85 | Alkont SLL 70 | Lauroil lactato de sódio | Não aplicável | Esters and Their Derivatives | Ester | 366 | 2015-02-02 | Longa duração | Saponificação, mgKOH/g | MA - 810 | 110 - 145 | 121.89 |  |  |  |  | 126.2 |  |  | 126.3 | 126.42 | 124.69 | 128.24 | 128.16
20 | Q85 | Alkont SLL 70 | Lauroil lactato de sódio | Não aplicável | Esters and Their Derivatives | Ester | 366 | 2015-02-02 | Longa duração | Aparência | MA - 742 | líquido âmbar | Líquido turvo amarelado |  |  |  |  | Líquido Límpido Âmbar |  |  | Líquido Límpido Âmbar | Líquido Límpido Âmbar | Líquido Límpido Âmbar | Líquido turvo âmbar | Líquido turvo âmbar
20 | Q85 | Alkont SLL 70 | Lauroil lactato de sódio | Não aplicável | Esters and Their Derivatives | Ester | 366 | 2015-02-02 | Longa duração | Cor Gardner | MA - 881 | máx. 8 | 6 |  |  |  |  | 6 |  |  | 7 | 6 | 6 | 9 | 9
20 | Q85 | Alkont SLL 70 | Lauroil lactato de sódio | Não aplicável | Esters and Their Derivatives | Ester | 366 | 2015-02-02 | Longa duração | Água, %p | MA-875 | máx. 3 | 2.86 |  |  |  |  | 2.74 |  |  | 2.8 | 2.7 | 2.74 | 2.72 | 2.89
21 | F02 | Alkopon 24S35 | Lauril sulfato de sódio 35% | Não aplicável | Sulfatados, Sulfonados e Sulfosuccinato | Sulfatados | 296 | 2014-02-03 | Acelerado | Aparência | MA - 742 | líquido amarelado | Líquido levemente opalescente | Líquido levemente opalescente | Líquido levemente opalescente | Líquidolevemente opalescente | Líquido levemente opalescente | Líquido levemente opalescente | Líquido levemente opalescente | Líquido, límpido e amarelado | Líquido levemente opalescente incolor
21 | F02 | Alkopon 24S35 | Lauril sulfato de sódio 35% | Não aplicável | Sulfatados, Sulfonados e Sulfosuccinato | Sulfatados | 296 | 2014-02-03 | Acelerado | cor PtCo, 25°C | MA - 881 | 100 máx. | 20 | 20 | 20 | 25 | 15 | 25 | 15 | 25 | 20
21 | F02 | Alkopon 24S35 | Lauril sulfato de sódio 35% | Não aplicável | Sulfatados, Sulfonados e Sulfosuccinato | Sulfatados | 296 | 2014-02-03 | Acelerado | Matéria ativa (PM 296) | MA - 588 | 34,0 a 36,0 | 37.46 | 37.46 | 37 | 39.13 | 35.79 | 35.68 | 35.76 | 35.84 | 35.79
21 | F02 | Alkopon 24S35 | Lauril sulfato de sódio 35% | Não aplicável | Sulfatados, Sulfonados e Sulfosuccinato | Sulfatados | 296 | 2014-02-03 | Acelerado | pH 10% p/p aquoso | MA -729 | 6,5 - 8,5 | 7.2 | 7.26 | 7.26 | 7.38 | 7.3 | 7.45 | 8.04 | 7.35 | 7.27
21 | F02 | Alkopon 24S35 | Lauril sulfato de sódio 35% | Não aplicável | Sulfatados, Sulfonados e Sulfosuccinato | Sulfatados | 296 | 2014-02-03 | Acelerado | cloreto de sódio | MA - 610 | 0,1 máx. | 0.09 | 0.09 | 0.09 | 0.09 | 0.08 | 0.1 | 0.07 | 0.08 | 0.08
21 | F02 | Alkopon 24S35 | Lauril sulfato de sódio 35% | Não aplicável | Sulfatados, Sulfonados e Sulfosuccinato | Sulfatados | 296 | 2014-02-03 | Acelerado | sulfato de sódio | MA-761 | 0,7 máx. | 0.004 | 0.005 | 0.003 | 0.002 | 0.005 | 0.003 | 0.22 | 0.005 | 0.004
21 | F02 | Alkopon 24S35 | Lauril sulfato de sódio 35% | Não aplicável | Sulfatados, Sulfonados e Sulfosuccinato | Sulfatados | 296 | 2014-02-03 | Acelerado | insulfatados | MA-1057 | 0,5 máx. | nd | nd | 0.39 | 0.16 | 0.2 | 0.13 | 0.12 | 0.18 | 0.12
21 | F02 | Alkopon 24S35 | Lauril sulfato de sódio 35% | Não aplicável | Sulfatados, Sulfonados e Sulfosuccinato | Sulfatados | 296 | 2014-02-03 | Acelerado | alcalinidade, mL HCl 0,1N/g | MA-985 | 0,02 máx. | 0.09 | 0.09 | 0.17 | 0.2 | 0.21 | 0.16 | 0.16 | 0.15 | 0.16
21 | F02 | Alkopon 24S35 | Lauril sulfato de sódio 35% | Não aplicável | Sulfatados, Sulfonados e Sulfosuccinato | Sulfatados | 296 | 2014-02-03 | Acelerado | viscosidade, 30°C, BKF, cP | MA-664 | 1000 máx. | 990 | 927.5 | 835 | 937.5 | 974 | 936 | 946 | 876 | 830
21 | F02 | Alkopon 24S35 | Lauril sulfato de sódio 35% | Não aplicável | Sulfatados, Sulfonados e Sulfosuccinato | Sulfatados | 296 | 2014-02-03 | Acelerado | metais pesados | MA-724 | 6 máx. | > 6 | >6 | NA | NA | NA | NA | NA | NA | NA
21 | F02 | Alkopon 24S35 | Lauril sulfato de sódio 35% | Não aplicável | Sulfatados, Sulfonados e Sulfosuccinato | Sulfatados | 296 | 2014-02-03 | Longa duração | Aparência | MA - 742 | líquido amarelado | [5 empty] | Líquido límpido |  |  | Líquido levemente opalescente incolor | Líquido levemente opalescente incolor | Líquido límpido incolor | Líquido límpido | Líquido límpido incolor | Líquido límpido levemente amarelado | Líquido límpido incolor, apresenta alguns pontos pretos
21 | F02 | Alkopon 24S35 | Lauril sulfato de sódio 35% | Não aplicável | Sulfatados, Sulfonados e Sulfosuccinato | Sulfatados | 296 | 2014-02-03 | Longa duração | cor PtCo, 25°C | MA - 881 | 100 máx. | [5 empty] | 25 |  |  | 20 | 13 | 20 | 20 | 15 | 15 | 36
21 | F02 | Alkopon 24S35 | Lauril sulfato de sódio 35% | Não aplicável | Sulfatados, Sulfonados e Sulfosuccinato | Sulfatados | 296 | 2014-02-03 | Longa duração | Matéria ativa (PM 296) | MA - 588 | 34,0 a 36,0 | [5 empty] | 35.7 |  |  | 35.31 | 35.75 | 35.81 | 35.78 | 35.88 | 36.21 | 35.16
21 | F02 | Alkopon 24S35 | Lauril sulfato de sódio 35% | Não aplicável | Sulfatados, Sulfonados e Sulfosuccinato | Sulfatados | 296 | 2014-02-03 | Longa duração | pH 10% p/p aquoso | MA -729 | 6,5 - 8,5 | [5 empty] | 7.4 |  |  | 7.5 | 7.64 | 7.52 | 7.66 | 7.53 | 7.86 | 7.28
21 | F02 | Alkopon 24S35 | Lauril sulfato de sódio 35% | Não aplicável | Sulfatados, Sulfonados e Sulfosuccinato | Sulfatados | 296 | 2014-02-03 | Longa duração | cloreto de sódio | MA - 610 | 0,1 máx. | [5 empty] | 0.1 |  |  | 0.08 | - | 0.08 | 0.1 | 0.12 | 0.13 | 0.15
21 | F02 | Alkopon 24S35 | Lauril sulfato de sódio 35% | Não aplicável | Sulfatados, Sulfonados e Sulfosuccinato | Sulfatados | 296 | 2014-02-03 | Longa duração | sulfato de sódio | MA-761 | 0,7 máx. | [5 empty] | 0.003 |  |  | 0.005 | - | 0.008 | 0.004 | 0.01 | 0.03 | 0.07
21 | F02 | Alkopon 24S35 | Lauril sulfato de sódio 35% | Não aplicável | Sulfatados, Sulfonados e Sulfosuccinato | Sulfatados | 296 | 2014-02-03 | Longa duração | insulfatados | MA-1057 | 0,5 máx. | [5 empty] | 0.21 |  |  | 0.2 | 0.11 | nd | 0.06 | 0.12 | 0.18 | 0.03
21 | F02 | Alkopon 24S35 | Lauril sulfato de sódio 35% | Não aplicável | Sulfatados, Sulfonados e Sulfosuccinato | Sulfatados | 296 | 2014-02-03 | Longa duração | alcalinidade, mL HCl 0,1N/g | MA-985 | 0,02 máx. | [5 empty] | 0.17 |  |  | 0.18 | 0.17 | 0.18 | 0.14 | 0.03 | 0.1 | 0.1
21 | F02 | Alkopon 24S35 | Lauril sulfato de sódio 35% | Não aplicável | Sulfatados, Sulfonados e Sulfosuccinato | Sulfatados | 296 | 2014-02-03 | Longa duração | viscosidade, 30°C, BKF, cP | MA-664 | 1000 máx. | [5 empty] | 925.5 |  |  | 968 | 906 | 926.8 | 889.8 | 890 | 888 | 906.75
21 | F02 | Alkopon 24S35 | Lauril sulfato de sódio 35% | Não aplicável | Sulfatados, Sulfonados e Sulfosuccinato | Sulfatados | 296 | 2014-02-03 | Longa duração | metais pesados | MA-724 | 6 máx. | [5 empty] | NA |  |  | NA | NA | < 6 | < 6 | 6 | <6 | < 6
22 | Q25 | Alkopon 24 3S 28 APH | Lauril éter sulfato de sódio 28% | 3 EO | Sulfatados, Sulfonados e Sulfosuccinato | Sulfatados | 433 | 2014-10-06 | Acelerado | Transmitância, % | MA - 1046 | 83 - 100 | 97.1 | 98.28 | 97.23 | 98.06 | 97.55 | 99.52 |  |  | 99.52
22 | Q25 | Alkopon 24 3S 28 APH | Lauril éter sulfato de sódio 28% | 3 EO | Sulfatados, Sulfonados e Sulfosuccinato | Sulfatados | 433 | 2014-10-06 | Acelerado | Insulfatados, % | MA - 1179 | 0,70 - 1,10 | 0.95 | 0.94 | 1.01 | 0.94 | 1.02 | 0.97 |  |  | 0.91
22 | Q25 | Alkopon 24 3S 28 APH | Lauril éter sulfato de sódio 28% | 3 EO | Sulfatados, Sulfonados e Sulfosuccinato | Sulfatados | 433 | 2014-10-06 | Acelerado | Matéria ativa PM 433, % | MA - 588 | 27,5 - 28,5 | 27.74 | 28.05 | 27.86 | 27.6 | 27.89 | 27.4 |  |  | 27.86
22 | Q25 | Alkopon 24 3S 28 APH | Lauril éter sulfato de sódio 28% | 3 EO | Sulfatados, Sulfonados e Sulfosuccinato | Sulfatados | 433 | 2014-10-06 | Acelerado | Cloreto de sódio, % | MA - 610 | 0,20 máximo | 0.02 |  | 0.03 |  |  | 0.03 |  |  | 0.04
22 | Q25 | Alkopon 24 3S 28 APH | Lauril éter sulfato de sódio 28% | 3 EO | Sulfatados, Sulfonados e Sulfosuccinato | Sulfatados | 433 | 2014-10-06 | Acelerado | Ferro, ppm | MA - 625 | 3 máximo | 1 |  |  |  |  | 9 |  |  | 4
22 | Q25 | Alkopon 24 3S 28 APH | Lauril éter sulfato de sódio 28% | 3 EO | Sulfatados, Sulfonados e Sulfosuccinato | Sulfatados | 433 | 2014-10-06 | Acelerado | Dioxana base 100%, pp | MA-715 | 50 máximo | [5 empty] | 30.09 |  |  | 45.39
22 | Q25 | Alkopon 24 3S 28 APH | Lauril éter sulfato de sódio 28% | 3 EO | Sulfatados, Sulfonados e Sulfosuccinato | Sulfatados | 433 | 2014-10-06 | Acelerado | pH 10% p/p aquoso | MA-729 | 11,0 - 13,0 | 11.76 | 11.7 | 11.74 | 11.78 | 11.8 | 11.84 |  |  | 11.78
22 | Q25 | Alkopon 24 3S 28 APH | Lauril éter sulfato de sódio 28% | 3 EO | Sulfatados, Sulfonados e Sulfosuccinato | Sulfatados | 433 | 2014-10-06 | Acelerado | Aparência 25°C | MA-742 | líquido limpido incolor a amarelado | Líquido límpido amarelado |  | Líquido límpido incolor |  |  | Líquido límpido incolor |  |  | Líquido límpido incolor
22 | Q25 | Alkopon 24 3S 28 APH | Lauril éter sulfato de sódio 28% | 3 EO | Sulfatados, Sulfonados e Sulfosuccinato | Sulfatados | 433 | 2014-10-06 | Acelerado | Sulfato de sódio, % | MA-761 | 0,60 máximo | 0.13 |  | 0.13 |  |  | <0,10 |  |  | 0.13
22 | Q25 | Alkopon 24 3S 28 APH | Lauril éter sulfato de sódio 28% | 3 EO | Sulfatados, Sulfonados e Sulfosuccinato | Sulfatados | 433 | 2014-10-06 | Acelerado | Alcalinidade, NaOH, %p | MA-985 | 0,19 - 0,32 | 0.24 | 0.22 | 0.25 | 0.25 | 0.24 | 0.26 |  |  | 0.24
22 | Q25 | Alkopon 24 3S 28 APH | Lauril éter sulfato de sódio 28% | 3 EO | Sulfatados, Sulfonados e Sulfosuccinato | Sulfatados | 433 | 2014-10-06 | Longa duração | Transmitância, % | MA - 1046 | 83 - 100 | 97.1 | [7 empty] | 99.04 | 98.7 | 99.45 | 99.32 | 96.56 | 99.59 | 73.612
22 | Q25 | Alkopon 24 3S 28 APH | Lauril éter sulfato de sódio 28% | 3 EO | Sulfatados, Sulfonados e Sulfosuccinato | Sulfatados | 433 | 2014-10-06 | Longa duração | Insulfatados, % | MA - 1179 | 0,70 - 1,10 | 0.95 | [7 empty] | 0.91 | 0.89 | 0.91 | 0.97 | 1.03 | 0.9 | 0.94
22 | Q25 | Alkopon 24 3S 28 APH | Lauril éter sulfato de sódio 28% | 3 EO | Sulfatados, Sulfonados e Sulfosuccinato | Sulfatados | 433 | 2014-10-06 | Longa duração | Matéria ativa PM 433, % | MA - 588 | 27,5 - 28,5 | 27.74 |  |  |  |  | 27.86 |  |  | 27.5 | 27.88 | 28.19 | 27.78 | 27.75 | 27.88 | 27.92
22 | Q25 | Alkopon 24 3S 28 APH | Lauril éter sulfato de sódio 28% | 3 EO | Sulfatados, Sulfonados e Sulfosuccinato | Sulfatados | 433 | 2014-10-06 | Longa duração | Cloreto de sódio, % | MA - 610 | 0,20 máximo | 0.02 | [7 empty] | 0.03 | 0.02 | 0.02 | 0.03 | 0.02 | 0.02 | 0.03
22 | Q25 | Alkopon 24 3S 28 APH | Lauril éter sulfato de sódio 28% | 3 EO | Sulfatados, Sulfonados e Sulfosuccinato | Sulfatados | 433 | 2014-10-06 | Longa duração | Ferro, ppm | MA - 625 | 3 máximo | 1 | [7 empty] | 4 | 3.67 | 3 | 4 | 1 | 3 | 3.13
22 | Q25 | Alkopon 24 3S 28 APH | Lauril éter sulfato de sódio 28% | 3 EO | Sulfatados, Sulfonados e Sulfosuccinato | Sulfatados | 433 | 2014-10-06 | Longa duração | Dioxana base 100%, pp | MA-715 | 50 máximo | [8 empty] | 39.44 | 10.28 | 48.63 | 58.47 | 58 | 67.1 | 65.15
22 | Q25 | Alkopon 24 3S 28 APH | Lauril éter sulfato de sódio 28% | 3 EO | Sulfatados, Sulfonados e Sulfosuccinato | Sulfatados | 433 | 2014-10-06 | Longa duração | pH 10% p/p aquoso | MA-729 | 11,0 - 13,0 | 11.76 |  |  |  |  | 11.74 |  |  | 11.77 | 11.68 | 11.66 | 11.73 | 11.67 | 11.64 | 11.66
22 | Q25 | Alkopon 24 3S 28 APH | Lauril éter sulfato de sódio 28% | 3 EO | Sulfatados, Sulfonados e Sulfosuccinato | Sulfatados | 433 | 2014-10-06 | Longa duração | Aparência 25°C | MA-742 | líquido limpido incolor a amarelado | Líquido límpido amarelado |  |  |  |  | Líquido límpido incolor |  |  | Líquido límpido incolor | Líquido límpido incolor | Líquido límpido incolor | Líquido límpido incolor | Líquido límpido incolor | Líquido límpido incolor | Líquido límpido incolor
22 | Q25 | Alkopon 24 3S 28 APH | Lauril éter sulfato de sódio 28% | 3 EO | Sulfatados, Sulfonados e Sulfosuccinato | Sulfatados | 433 | 2014-10-06 | Longa duração | Sulfato de sódio, % | MA-761 | 0,60 máximo | 0.13 | [7 empty] | 0.12 | 0.12 | 0.12 | 0.003 | 0.12 | 0.12 | 0.14
22 | Q25 | Alkopon 24 3S 28 APH | Lauril éter sulfato de sódio 28% | 3 EO | Sulfatados, Sulfonados e Sulfosuccinato | Sulfatados | 433 | 2014-10-06 | Longa duração | Alcalinidade, NaOH, %p | MA-985 | 0,19 - 0,32 | 0.24 |  |  |  |  | 0.24 |  |  | 0.24 | 0.23 | 0.24 | 0.3 | 0.24 | 0.24 | 0.24
23 | S44 | Alkopon 24 3S 70 BPH | Lauril éter sulfato de sódio 70% | 3 EO | Sulfatados, Sulfonados e Sulfosuccinato | Sulfatados | 430 | 2016-07-21 | Acelerado | Ferro, ppm | MA-1016 | 0 - 10 | 1 |  |  | 1.02 |  | 0.59 |  |  | 1
23 | S44 | Alkopon 24 3S 70 BPH | Lauril éter sulfato de sódio 70% | 3 EO | Sulfatados, Sulfonados e Sulfosuccinato | Sulfatados | 430 | 2016-07-21 | Acelerado | Insulfatados, % | MA-1179 | 0,00 - 3,00 | 2.28 |  |  | 2.24 |  | 2.66 |  |  | 2.46
23 | S44 | Alkopon 24 3S 70 BPH | Lauril éter sulfato de sódio 70% | 3 EO | Sulfatados, Sulfonados e Sulfosuccinato | Sulfatados | 430 | 2016-07-21 | Acelerado | Matéria ativa (PM 430g/mol), %p | MA-588 | 68,0 - 72,0 | 70.97 |  |  | 71.03 |  | 70.27 |  |  | 70.6
23 | S44 | Alkopon 24 3S 70 BPH | Lauril éter sulfato de sódio 70% | 3 EO | Sulfatados, Sulfonados e Sulfosuccinato | Sulfatados | 430 | 2016-07-21 | Acelerado | Dioxana, base 100%, ppm | MA-715 | máx. 70 | 31 |  |  | 25.6 |  | 26.5 |  |  | 28.6
23 | S44 | Alkopon 24 3S 70 BPH | Lauril éter sulfato de sódio 70% | 3 EO | Sulfatados, Sulfonados e Sulfosuccinato | Sulfatados | 430 | 2016-07-21 | Acelerado | pH, 5% p/p, aquoso, 25ºC | MA-729 | 7,0 - 9,0 | 7.25 |  |  | 6.61 |  | 6.28 |  |  | 5.32
23 | S44 | Alkopon 24 3S 70 BPH | Lauril éter sulfato de sódio 70% | 3 EO | Sulfatados, Sulfonados e Sulfosuccinato | Sulfatados | 430 | 2016-07-21 | Acelerado | Aparência, 25ºC | MA-742 | líquido límpido incolor | Pastoso, Límpido, Incolor |  |  | Gel Branco |  | Pasta, Levemente Branca |  |  | Pasta, branca
23 | S44 | Alkopon 24 3S 70 BPH | Lauril éter sulfato de sódio 70% | 3 EO | Sulfatados, Sulfonados e Sulfosuccinato | Sulfatados | 430 | 2016-07-21 | Acelerado | Sulfato de sódio, %p | MA-761 | máx. 2,00 | 0.65 |  |  | 0.64 |  | 0.76 |  |  | 0.83
23 | S44 | Alkopon 24 3S 70 BPH | Lauril éter sulfato de sódio 70% | 3 EO | Sulfatados, Sulfonados e Sulfosuccinato | Sulfatados | 430 | 2016-07-21 | Acelerado | Cor Pt-Co, 20% sol. aquosa | MA-881 | 0,0 - 40,0 | 3 |  |  | 3 |  | 4 |  |  | 3
23 | S44 | Alkopon 24 3S 70 BPH | Lauril éter sulfato de sódio 70% | 3 EO | Sulfatados, Sulfonados e Sulfosuccinato | Sulfatados | 430 | 2016-07-21 | Longa duração | Ferro, ppm | MA-1016 | 0 - 10 | 1 |  |  |  |  | 0.54 |  |  | 1 | 1.66 | 1
23 | S44 | Alkopon 24 3S 70 BPH | Lauril éter sulfato de sódio 70% | 3 EO | Sulfatados, Sulfonados e Sulfosuccinato | Sulfatados | 430 | 2016-07-21 | Longa duração | Insulfatados, % | MA-1179 | 0,00 - 3,00 | 2.28 |  |  |  |  | 2.47 |  |  | 2.18 | 2.27 | 2.32
23 | S44 | Alkopon 24 3S 70 BPH | Lauril éter sulfato de sódio 70% | 3 EO | Sulfatados, Sulfonados e Sulfosuccinato | Sulfatados | 430 | 2016-07-21 | Longa duração | Matéria ativa (PM 430g/mol), %p | MA-588 | 68,0 - 72,0 | 70.97 |  |  |  |  | 70.31 |  |  | 70.09 | 70.9 | 70.28
23 | S44 | Alkopon 24 3S 70 BPH | Lauril éter sulfato de sódio 70% | 3 EO | Sulfatados, Sulfonados e Sulfosuccinato | Sulfatados | 430 | 2016-07-21 | Longa duração | Dioxana, base 100%, ppm | MA-715 | máx. 70 | 31 |  |  |  |  | 33.1 |  |  | 30.3 | 30.8 | 21.7
23 | S44 | Alkopon 24 3S 70 BPH | Lauril éter sulfato de sódio 70% | 3 EO | Sulfatados, Sulfonados e Sulfosuccinato | Sulfatados | 430 | 2016-07-21 | Longa duração | pH, 5% p/p, aquoso, 25ºC | MA-729 | 7,0 - 9,0 | 7.25 |  |  |  |  | 6.63 |  |  | 6.68 | 6.16 | 5.7
23 | S44 | Alkopon 24 3S 70 BPH | Lauril éter sulfato de sódio 70% | 3 EO | Sulfatados, Sulfonados e Sulfosuccinato | Sulfatados | 430 | 2016-07-21 | Longa duração | Aparência, 25ºC | MA-742 | líquido límpido incolor | Pastoso, Límpido, Incolor |  |  |  |  | Pasta, Levemente Branca |  |  | Pasta, Branco | Pasta, Branco | Pasta, turva, branco
23 | S44 | Alkopon 24 3S 70 BPH | Lauril éter sulfato de sódio 70% | 3 EO | Sulfatados, Sulfonados e Sulfosuccinato | Sulfatados | 430 | 2016-07-21 | Longa duração | Sulfato de sódio, %p | MA-761 | máx. 2,00 | 0.65 |  |  |  |  | 0.74 |  |  | 0.79 | 0.66 | 0.59
23 | S44 | Alkopon 24 3S 70 BPH | Lauril éter sulfato de sódio 70% | 3 EO | Sulfatados, Sulfonados e Sulfosuccinato | Sulfatados | 430 | 2016-07-21 | Longa duração | Cor Pt-Co, 20% sol. aquosa | MA-881 | 0,0 - 40,0 | 3 |  |  |  |  | 4 |  |  | 3 | 4 | 3
24 | J05 | Alkopon ASL | Ácido Dodecil Benzeno Sulfônico Linear | Não aplicável | Sulfatados, Sulfonados e Sulfosuccinato | Sulfonados | 322 | 2014-08-15 | Acelerado | Teor de Água | MA - 875 | máximo 1,0 | 0.002 | 1.07
24 | J05 | Alkopon ASL | Ácido Dodecil Benzeno Sulfônico Linear | Não aplicável | Sulfatados, Sulfonados e Sulfosuccinato | Sulfonados | 322 | 2014-08-15 | Acelerado | Ativos, PM 322 | MA - 588 | 95,0 mínimo |  | 96.92 | 97.43 | 97.54 | 97.01 | 96.53 | 95.96 | 96.58 | 95.3
24 | J05 | Alkopon ASL | Ácido Dodecil Benzeno Sulfônico Linear | Não aplicável | Sulfatados, Sulfonados e Sulfosuccinato | Sulfonados | 322 | 2014-08-15 | Acelerado | Índice de acidez - mgKOH/g | MA - 638 | 170,0 - 190,0 | 182.5 | 180.5 | 179.49 | 181.55 | 182.42 | 181.2 | 180.32 | 180.62 | 180.82
24 | J05 | Alkopon ASL | Ácido Dodecil Benzeno Sulfônico Linear | Não aplicável | Sulfatados, Sulfonados e Sulfosuccinato | Sulfonados | 322 | 2014-08-15 | Acelerado | Ácido sulfúrico, % | MA - 761 | 2,0 máximo | 1.12 | 1.14 | 1.15 | 1.17 | 1.15 | 1.13 | 1.15 | 1.13 | 1.09
24 | J05 | Alkopon ASL | Ácido Dodecil Benzeno Sulfônico Linear | Não aplicável | Sulfatados, Sulfonados e Sulfosuccinato | Sulfonados | 322 | 2014-08-15 | Acelerado | Insulfonados, % | MA - 1057 | 2,5 máximo | 1.6 | 1.99 | 1.36 | 1.93 | 1.32 | 1.19 | 1.12 | 1.2 | 1.16
24 | J05 | Alkopon ASL | Ácido Dodecil Benzeno Sulfônico Linear | Não aplicável | Sulfatados, Sulfonados e Sulfosuccinato | Sulfonados | 322 | 2014-08-15 | Acelerado | Cor gardner, solução 25% etanólica | MA - 782 | ASE | 1 | 1 | 1 | 2 | 2 | 2 | 2 | 3 | 3
24 | J05 | Alkopon ASL | Ácido Dodecil Benzeno Sulfônico Linear | Não aplicável | Sulfatados, Sulfonados e Sulfosuccinato | Sulfonados | 322 | 2014-08-15 | Longa duração | Teor de Água | MA - 875 | máximo 1,0 | 0.002 | [12 empty] | 0.002 | 1
24 | J05 | Alkopon ASL | Ácido Dodecil Benzeno Sulfônico Linear | Não aplicável | Sulfatados, Sulfonados e Sulfosuccinato | Sulfonados | 322 | 2014-08-15 | Longa duração | Ativos, PM 322 | MA - 588 | 95,0 mínimo | [5 empty] | 96.85 |  |  | 95.42 | 96.52 | 96.66 | 96.93 | 96.3 | 96 | 98.04
24 | J05 | Alkopon ASL | Ácido Dodecil Benzeno Sulfônico Linear | Não aplicável | Sulfatados, Sulfonados e Sulfosuccinato | Sulfonados | 322 | 2014-08-15 | Longa duração | Índice de acidez - mgKOH/g | MA - 638 | 170,0 - 190,0 | 182.5 |  |  |  |  | 182.08 |  |  | 180.84 | 179.88 | 179.97 | 179.96 | 179.45 | 178.6 | 184.45
24 | J05 | Alkopon ASL | Ácido Dodecil Benzeno Sulfônico Linear | Não aplicável | Sulfatados, Sulfonados e Sulfosuccinato | Sulfonados | 322 | 2014-08-15 | Longa duração | Ácido sulfúrico, % | MA - 761 | 2,0 máximo | 1.12 |  |  |  |  | 1.14 |  |  | 1.14 | 1.13 | 1.12 | 1.16 | 1.15 | 1.14 | 1.09
24 | J05 | Alkopon ASL | Ácido Dodecil Benzeno Sulfônico Linear | Não aplicável | Sulfatados, Sulfonados e Sulfosuccinato | Sulfonados | 322 | 2014-08-15 | Longa duração | Insulfonados, % | MA - 1057 | 2,5 máximo | 1.6 |  |  |  |  | 1.27 |  |  | 1.15 | 1.04 | 0.92 | 1.06 | 1.24 | 1.24 | 1.2
24 | J05 | Alkopon ASL | Ácido Dodecil Benzeno Sulfônico Linear | Não aplicável | Sulfatados, Sulfonados e Sulfosuccinato | Sulfonados | 322 | 2014-08-15 | Longa duração | Cor gardner, solução 25% etanólica | MA - 782 | ASE | 1 |  |  |  |  | 2 |  |  | 3 | 3 | 3 | 3 | 3 | 6 | 5
25 | H51 | Alkopon N | Lauril éter sulfato de sódio 27% | 2EO | Sulfatados, Sulfonados e Sulfosuccinato | Sulfatados | 384 | 2014-05-22 | Acelerado | DMDM Hydantoína como HCOH total, ppm | MA-1181 | 290 - 420 | 438 | 438 | 441 | 425 | 382 | 323 | 379 | 380 | 348
25 | H51 | Alkopon N | Lauril éter sulfato de sódio 27% | 2EO | Sulfatados, Sulfonados e Sulfosuccinato | Sulfatados | 384 | 2014-05-22 | Acelerado | Matéria ativa (PM 384), %p | MA-588 | 26,3 - 27,0 | 26.04 | 26.19 | 26.24 | 26.13 | 26.26 | 26.31 | 26.47 | 26.54 | 26.26
25 | H51 | Alkopon N | Lauril éter sulfato de sódio 27% | 2EO | Sulfatados, Sulfonados e Sulfosuccinato | Sulfatados | 384 | 2014-05-22 | Acelerado | Cloreto de sódio, %P | MA-610 | 0,10 máx. | 0.03 | 0.03 | 0.02 | 0.02 | 0.02 | 0.02
25 | H51 | Alkopon N | Lauril éter sulfato de sódio 27% | 2EO | Sulfatados, Sulfonados e Sulfosuccinato | Sulfatados | 384 | 2014-05-22 | Acelerado | Ferro, ppm | MA-625 | 3 máx. | <1 | <1 | <1
25 | H51 | Alkopon N | Lauril éter sulfato de sódio 27% | 2EO | Sulfatados, Sulfonados e Sulfosuccinato | Sulfatados | 384 | 2014-05-22 | Acelerado | Dioxana, base 100%, ppm | MA-715 | 45 máx. | 23.49 | 15.13 | 13.83
25 | H51 | Alkopon N | Lauril éter sulfato de sódio 27% | 2EO | Sulfatados, Sulfonados e Sulfosuccinato | Sulfatados | 384 | 2014-05-22 | Acelerado | Insulfatados, %p | MA-722 | 0,9 máx. | 0.86 | 0.75 | 0.78 | 0.74 | 0.7 | 0.57 | 1.15 | 0.82 | 0.58
25 | H51 | Alkopon N | Lauril éter sulfato de sódio 27% | 2EO | Sulfatados, Sulfonados e Sulfosuccinato | Sulfatados | 384 | 2014-05-22 | Acelerado | pH 10% p/p, aquoso, 25°C | MA-729 | 7,0 - 8,5 | 8.27 | 8.12 | 7.98 | 7.78 | 7.77 | 7.54 | 7.48 | 7.52 | 7.59
25 | H51 | Alkopon N | Lauril éter sulfato de sódio 27% | 2EO | Sulfatados, Sulfonados e Sulfosuccinato | Sulfatados | 384 | 2014-05-22 | Acelerado | Aparência 25°C | MA-742 | líquido | Líquido e límpido | Líquido e límpido | Líquido e límpido | Líquido e límpido | Líquido e límpido | Líquido, límpido e incolor |  |  | Líquido e límpido
25 | H51 | Alkopon N | Lauril éter sulfato de sódio 27% | 2EO | Sulfatados, Sulfonados e Sulfosuccinato | Sulfatados | 384 | 2014-05-22 | Acelerado | Sulfato de sódio, % | MA-761 | 0,6 máx. | 0.4 | 0.37 | 0.4 | 0.37 | 0.38 | 0.39 |  |  | 0.39
25 | H51 | Alkopon N | Lauril éter sulfato de sódio 27% | 2EO | Sulfatados, Sulfonados e Sulfosuccinato | Sulfatados | 384 | 2014-05-22 | Acelerado | Densidade, 20°C, g/cm3 | MA-858 | 1,03 - 1,04 | 1.0406 | 1.0406 | 1.0406 | 1.0406 | 1.0407 |  |  |  | 1.0407
25 | H51 | Alkopon N | Lauril éter sulfato de sódio 27% | 2EO | Sulfatados, Sulfonados e Sulfosuccinato | Sulfatados | 384 | 2014-05-22 | Acelerado | Cor PtCo | MA-881 | ASE | 25 | 25 | 25 | 20 | 20 | 20 | 12 | 15 | 13
25 | H51 | Alkopon N | Lauril éter sulfato de sódio 27% | 2EO | Sulfatados, Sulfonados e Sulfosuccinato | Sulfatados | 384 | 2014-05-22 | Longa duração | DMDM Hydantoína como HCOH total, ppm | MA-1181 | 290 - 420 | 438 |  |  |  |  | 348 |  |  | 390 | 397 | 401 | 356 | 316.96 | 182
25 | H51 | Alkopon N | Lauril éter sulfato de sódio 27% | 2EO | Sulfatados, Sulfonados e Sulfosuccinato | Sulfatados | 384 | 2014-05-22 | Longa duração | Matéria ativa (PM 384), %p | MA-588 | 26,3 - 27,0 | 26.04 |  |  |  |  | 26.23 |  |  | 26.22 | 26.41 | 26.33 | 26.34 | 26.33 | 25.74
25 | H51 | Alkopon N | Lauril éter sulfato de sódio 27% | 2EO | Sulfatados, Sulfonados e Sulfosuccinato | Sulfatados | 384 | 2014-05-22 | Longa duração | Cloreto de sódio, %P | MA-610 | 0,10 máx. | 0.03 |  |  |  |  | 0.02 |  |  |  | 0.03 | 0.03 | 0.02 | 0.04 | 0.04
25 | H51 | Alkopon N | Lauril éter sulfato de sódio 27% | 2EO | Sulfatados, Sulfonados e Sulfosuccinato | Sulfatados | 384 | 2014-05-22 | Longa duração | Ferro, ppm | MA-625 | 3 máx. | <1 |  |  |  |  | - |  |  |  | 1 | <1 | <1 | 1 | < 1
25 | H51 | Alkopon N | Lauril éter sulfato de sódio 27% | 2EO | Sulfatados, Sulfonados e Sulfosuccinato | Sulfatados | 384 | 2014-05-22 | Longa duração | Dioxana, base 100%, ppm | MA-715 | 45 máx. | 23.49 |  |  |  |  | - |  |  |  | 21.37 | 21.5 | 21.17 | 20.66 | 55.2
25 | H51 | Alkopon N | Lauril éter sulfato de sódio 27% | 2EO | Sulfatados, Sulfonados e Sulfosuccinato | Sulfatados | 384 | 2014-05-22 | Longa duração | Insulfatados, %p | MA-722 | 0,9 máx. | 0.86 |  |  |  |  | 0.51 |  |  | 0.54 | 0.46 | 0.7 | 0.48 | 0.56 | 0.62
25 | H51 | Alkopon N | Lauril éter sulfato de sódio 27% | 2EO | Sulfatados, Sulfonados e Sulfosuccinato | Sulfatados | 384 | 2014-05-22 | Longa duração | pH 10% p/p, aquoso, 25°C | MA-729 | 7,0 - 8,5 | 8.27 |  |  |  |  | 7.88 |  |  | 7.8 | 7.65 | 7.67 | 6.77 | 5.59 | 4.02
25 | H51 | Alkopon N | Lauril éter sulfato de sódio 27% | 2EO | Sulfatados, Sulfonados e Sulfosuccinato | Sulfatados | 384 | 2014-05-22 | Longa duração | Aparência 25°C | MA-742 | líquido | Líquido e límpido |  |  |  |  | Líquido, límpido e incolor |  |  | Líquido e límpido | Líquido, límpido e incolor | Líquido, límpido e incolor | Líquido, límpido e incolor | Líquido, límpido e incolor | Líquido, límpido e incolor
25 | H51 | Alkopon N | Lauril éter sulfato de sódio 27% | 2EO | Sulfatados, Sulfonados e Sulfosuccinato | Sulfatados | 384 | 2014-05-22 | Longa duração | Sulfato de sódio, % | MA-761 | 0,6 máx. | 0.4 |  |  |  |  | 0.39 |  |  | 0.39 | 0.38 | 0.35 | 0.39 | 0.36 | 0.42
25 | H51 | Alkopon N | Lauril éter sulfato de sódio 27% | 2EO | Sulfatados, Sulfonados e Sulfosuccinato | Sulfatados | 384 | 2014-05-22 | Longa duração | Densidade, 20°C, g/cm3 | MA-858 | 1,03 - 1,04 | 1.0406 | [7 empty] | 1.0407 | 1.0405 | 1.0408 | 1.0407 | 1.0407 | 1.0354
25 | H51 | Alkopon N | Lauril éter sulfato de sódio 27% | 2EO | Sulfatados, Sulfonados e Sulfosuccinato | Sulfatados | 384 | 2014-05-22 | Longa duração | Cor PtCo | MA-881 | ASE | 25 |  |  |  |  | 20 |  |  | 13 | 15 | 20 | 12 | 4 | 9
26 | P84 | ALKOPON NS ECO 92 N | Lauril sulfato de sódio 92% | Não aplicável | Sulfatados, Sulfonados e Sulfosuccinato | Sulfatados | 299 | 2014-11-25 | Acelerado | Aparência | MA-742 | Branco a ligeiramente amarelado | sólido amarelado |  |  |  |  | flocos amarelado |  |  | flocos amarelado
26 | P84 | ALKOPON NS ECO 92 N | Lauril sulfato de sódio 92% | Não aplicável | Sulfatados, Sulfonados e Sulfosuccinato | Sulfatados | 299 | 2014-11-25 | Acelerado | Identification Sodium, USP | MA-1305 | Passa | [5 empty] | passa |  |  | passa
26 | P84 | ALKOPON NS ECO 92 N | Lauril sulfato de sódio 92% | Não aplicável | Sulfatados, Sulfonados e Sulfosuccinato | Sulfatados | 299 | 2014-11-25 | Acelerado | Identification Sulfate, USP | MA-1305 | Passa | [5 empty] | passa |  |  | passa
26 | P84 | ALKOPON NS ECO 92 N | Lauril sulfato de sódio 92% | Não aplicável | Sulfatados, Sulfonados e Sulfosuccinato | Sulfatados | 299 | 2014-11-25 | Acelerado | pH ( Solução aquosa 1%) | MA-729 | 9,5 - 11,5 | 10.54 |  |  | 10.51 |  | 10.08 |  |  | 10.16
26 | P84 | ALKOPON NS ECO 92 N | Lauril sulfato de sódio 92% | Não aplicável | Sulfatados, Sulfonados e Sulfosuccinato | Sulfatados | 299 | 2014-11-25 | Acelerado | Cloreto de Sódio, USP, % | MA-610 | 0,45 máx | 0.03 |  |  |  |  | 0.04 |  |  | 0.04
26 | P84 | ALKOPON NS ECO 92 N | Lauril sulfato de sódio 92% | Não aplicável | Sulfatados, Sulfonados e Sulfosuccinato | Sulfatados | 299 | 2014-11-25 | Acelerado | Sulfato de sódio, % | MA-761 | 1,44 máx | 0.75 |  |  |  |  | 0.76 |  |  | 0.82
26 | P84 | ALKOPON NS ECO 92 N | Lauril sulfato de sódio 92% | Não aplicável | Sulfatados, Sulfonados e Sulfosuccinato | Sulfatados | 299 | 2014-11-25 | Acelerado | Sulfato de sódio, USP, % | MA-761 | 2,50 máx | 1.16 |  |  |  |  | 1.32 |  |  | 1.48
26 | P84 | ALKOPON NS ECO 92 N | Lauril sulfato de sódio 92% | Não aplicável | Sulfatados, Sulfonados e Sulfosuccinato | Sulfatados | 299 | 2014-11-25 | Acelerado | Cloreto + Sulfato de sódio, USP, % | MA-761 | 7,0 max
26 | P84 | ALKOPON NS ECO 92 N | Lauril sulfato de sódio 92% | Não aplicável | Sulfatados, Sulfonados e Sulfosuccinato | Sulfatados | 299 | 2014-11-25 | Acelerado | Álcool insulfatado, USP, % | MA-1057 | 3,5 máx | 0.28 |  |  |  |  | 0.61 |  |  | 0.48
26 | P84 | ALKOPON NS ECO 92 N | Lauril sulfato de sódio 92% | Não aplicável | Sulfatados, Sulfonados e Sulfosuccinato | Sulfatados | 299 | 2014-11-25 | Acelerado | Álcool insulfatado, % | MA-1057 | 1,5 max | 0.9 |  |  | 0.86 |  | 0.54 |  |  | 0.17
26 | P84 | ALKOPON NS ECO 92 N | Lauril sulfato de sódio 92% | Não aplicável | Sulfatados, Sulfonados e Sulfosuccinato | Sulfatados | 299 | 2014-11-25 | Acelerado | Álcoois totais, USP, % | MA-1304 | 59,0 min | 61.56 |  |  |  |  | 60.28 |  |  | 61.18
26 | P84 | ALKOPON NS ECO 92 N | Lauril sulfato de sódio 92% | Não aplicável | Sulfatados, Sulfonados e Sulfosuccinato | Sulfatados | 299 | 2014-11-25 | Acelerado | Alcalinidade USP, ( mL/g of 0,1 HCl) | MA-985 | 0,5 max | 0.44 |  |  | 0.43 |  | 0.58 |  |  | 0.39
26 | P84 | ALKOPON NS ECO 92 N | Lauril sulfato de sódio 92% | Não aplicável | Sulfatados, Sulfonados e Sulfosuccinato | Sulfatados | 299 | 2014-11-25 | Acelerado | Metais pesados, ppm | MA-724 | 20 max | <20 | [7 empty] | 20
26 | P84 | ALKOPON NS ECO 92 N | Lauril sulfato de sódio 92% | Não aplicável | Sulfatados, Sulfonados e Sulfosuccinato | Sulfatados | 299 | 2014-11-25 | Acelerado | Matéria-ativa, PM 299, % | MA-588 | 95 min | 95.4 |  |  | 95.23 |  | 95.58 |  |  | 95.22
26 | P84 | ALKOPON NS ECO 92 N | Lauril sulfato de sódio 92% | Não aplicável | Sulfatados, Sulfonados e Sulfosuccinato | Sulfatados | 299 | 2014-11-25 | Acelerado | Teor de água, % | Ma-875 | 3,8 min | 3.14 |  |  | 3.59 |  | 2.8 |  |  | 2.95
26 | P84 | ALKOPON NS ECO 92 N | Lauril sulfato de sódio 92% | Não aplicável | Sulfatados, Sulfonados e Sulfosuccinato | Sulfatados | 299 | 2014-11-25 | Longa duração | Aparência | MA-742 | Branco a ligeiramente amarelado | sólido amarelado |  |  |  |  | flocos amarelado |  |  | flocos amarelado | flocos amarelado | flocos amarelado | granulos branco | flocos brancos | flocos amarelado | Sólido, amarelado
26 | P84 | ALKOPON NS ECO 92 N | Lauril sulfato de sódio 92% | Não aplicável | Sulfatados, Sulfonados e Sulfosuccinato | Sulfatados | 299 | 2014-11-25 | Longa duração | Identification Sodium, USP | MA-1305 | Passa | [5 empty] | passa |  |  | passa | passa | passa | passa | Passa | Passa | Passa
26 | P84 | ALKOPON NS ECO 92 N | Lauril sulfato de sódio 92% | Não aplicável | Sulfatados, Sulfonados e Sulfosuccinato | Sulfatados | 299 | 2014-11-25 | Longa duração | Identification Sulfate, USP | MA-1305 | Passa | [5 empty] | passa |  |  | passa | passa | passa | passa | Passa | Passa | Passa
26 | P84 | ALKOPON NS ECO 92 N | Lauril sulfato de sódio 92% | Não aplicável | Sulfatados, Sulfonados e Sulfosuccinato | Sulfatados | 299 | 2014-11-25 | Longa duração | pH ( Solução aquosa 1%) | MA-729 | 9,5 - 11,5 | 10.54 |  |  |  |  | 10.19 |  |  | 10.17 | 10.58 | 9.9 | 10 | 10.22 | 9.98 | 10.15
26 | P84 | ALKOPON NS ECO 92 N | Lauril sulfato de sódio 92% | Não aplicável | Sulfatados, Sulfonados e Sulfosuccinato | Sulfatados | 299 | 2014-11-25 | Longa duração | Cloreto de Sódio, USP, % | MA-610 | 0,45 máx | 0.03 |  |  |  |  | 0.04 |  |  | 0.04 | 0.03 | 0.034 | 0.036 | 0.03 | 0.04 | 0.03
26 | P84 | ALKOPON NS ECO 92 N | Lauril sulfato de sódio 92% | Não aplicável | Sulfatados, Sulfonados e Sulfosuccinato | Sulfatados | 299 | 2014-11-25 | Longa duração | Sulfato de sódio, % | MA-761 | 1,44 máx | 0.75 |  |  |  |  | 0.75 |  |  | 0.8 | 0.79 | 0.78 | 0.76 | 0.54 | 0.56 | 0.8
26 | P84 | ALKOPON NS ECO 92 N | Lauril sulfato de sódio 92% | Não aplicável | Sulfatados, Sulfonados e Sulfosuccinato | Sulfatados | 299 | 2014-11-25 | Longa duração | Sulfato de sódio, USP, % | MA-761 | 2,50 máx | 1.16 |  |  |  |  | 1.31 |  |  | 1.48 | 1.72 | 1.52 | 1.59 | 2.07 | 2.16 | 2.33
26 | P84 | ALKOPON NS ECO 92 N | Lauril sulfato de sódio 92% | Não aplicável | Sulfatados, Sulfonados e Sulfosuccinato | Sulfatados | 299 | 2014-11-25 | Longa duração | Cloreto + Sulfato de sódio, USP, % | MA-761 | 7,0 max | [11 empty] | 1.63 | 2.1 | 2.2 | 2.36
26 | P84 | ALKOPON NS ECO 92 N | Lauril sulfato de sódio 92% | Não aplicável | Sulfatados, Sulfonados e Sulfosuccinato | Sulfatados | 299 | 2014-11-25 | Longa duração | Álcool insulfatado, USP, % | MA-1057 | 3,5 máx | 0.28 |  |  |  |  | 0.36 |  |  | 0.63 | 0.54 | 0.54 | 0.56 | 0.63 | 0.59 | 0.4
26 | P84 | ALKOPON NS ECO 92 N | Lauril sulfato de sódio 92% | Não aplicável | Sulfatados, Sulfonados e Sulfosuccinato | Sulfatados | 299 | 2014-11-25 | Longa duração | Álcool insulfatado, % | MA-1057 | 1,5 max | 0.9 |  |  |  |  | 0.36 |  |  | 0.14 | 0.35 | 0.82 | 0.34 | 1.16 | 1.16 | 0.23
26 | P84 | ALKOPON NS ECO 92 N | Lauril sulfato de sódio 92% | Não aplicável | Sulfatados, Sulfonados e Sulfosuccinato | Sulfatados | 299 | 2014-11-25 | Longa duração | Álcoois totais, USP, % | MA-1304 | 59,0 min | 61.56 |  |  |  |  | 59.33 |  |  | 60.15 | 59.76 | 60.24 | 61.4 | 61.32 | 56.26 | 58.13
26 | P84 | ALKOPON NS ECO 92 N | Lauril sulfato de sódio 92% | Não aplicável | Sulfatados, Sulfonados e Sulfosuccinato | Sulfatados | 299 | 2014-11-25 | Longa duração | Alcalinidade USP, ( mL/g of 0,1 HCl) | MA-985 | 0,5 max | 0.44 |  |  |  |  | 0.58 |  |  | 0.36 | 0.4 | 0.34 | 0.36 | 0.48 | 0.33 | 0.35
26 | P84 | ALKOPON NS ECO 92 N | Lauril sulfato de sódio 92% | Não aplicável | Sulfatados, Sulfonados e Sulfosuccinato | Sulfatados | 299 | 2014-11-25 | Longa duração | Metais pesados, ppm | MA-724 | 20 max | <20 | [7 empty] | 20 | < 20 | < 20 | < 20 | < 20 | < 20 | < 20
26 | P84 | ALKOPON NS ECO 92 N | Lauril sulfato de sódio 92% | Não aplicável | Sulfatados, Sulfonados e Sulfosuccinato | Sulfatados | 299 | 2014-11-25 | Longa duração | Matéria-ativa, PM 299, % | MA-588 | 95 min | 95.4 |  |  |  |  | 95.3 |  |  | 95.14 | 96.28 | 96.26 | 97.89 | 95.21 | 96.74 | 96.61
26 | P84 | ALKOPON NS ECO 92 N | Lauril sulfato de sódio 92% | Não aplicável | Sulfatados, Sulfonados e Sulfosuccinato | Sulfatados | 299 | 2014-11-25 | Longa duração | Teor de água, % | Ma-875 | 3,8 min | 3.14 |  |  |  |  | 2.81 |  |  | 3.22 | 3.1 | 2.94 | 3.45 | 4.42 | 3.18 | 3.88
27 | AN4 | Alkopon NNP 940 HS | Nonilfenol etoxilado sulfato de sódio | 9,5EO | Sulfatados, Sulfonados e Sulfosuccinato | Sulfatados | 740 | 2022-03-15 | Acelerado | Cor iodo, mgI2/100mL | MA-1288 | Max. 2 | 1 |  |  |  |  | 1 |  |  | 1
27 | AN4 | Alkopon NNP 940 HS | Nonilfenol etoxilado sulfato de sódio | 9,5EO | Sulfatados, Sulfonados e Sulfosuccinato | Sulfatados | 740 | 2022-03-15 | Acelerado | Teor de sulfonado, % | MA-1289 | 17,2 - 21,8 | 19.23 |  |  |  |  | 21.5 |  |  | 20.53
27 | AN4 | Alkopon NNP 940 HS | Nonilfenol etoxilado sulfato de sódio | 9,5EO | Sulfatados, Sulfonados e Sulfosuccinato | Sulfatados | 740 | 2022-03-15 | Acelerado | Matéria ativa, PM 740, %p | MA-588 | 39,2 - 43,8 | 44.66 |  |  |  |  | 43.93 |  |  | 43.2
27 | AN4 | Alkopon NNP 940 HS | Nonilfenol etoxilado sulfato de sódio | 9,5EO | Sulfatados, Sulfonados e Sulfosuccinato | Sulfatados | 740 | 2022-03-15 | Acelerado | Cloreto de sódio, %p | MA-610 | Max. 0,4 | 0.06 |  |  |  |  | 0.04 |  |  | 0.04
27 | AN4 | Alkopon NNP 940 HS | Nonilfenol etoxilado sulfato de sódio | 9,5EO | Sulfatados, Sulfonados e Sulfosuccinato | Sulfatados | 740 | 2022-03-15 | Acelerado | Formaldeído, %p | MA-629 | 0,08 - 0,10 | 0.09 |  |  |  |  | 0.09 |  |  | 0.08
27 | AN4 | Alkopon NNP 940 HS | Nonilfenol etoxilado sulfato de sódio | 9,5EO | Sulfatados, Sulfonados e Sulfosuccinato | Sulfatados | 740 | 2022-03-15 | Acelerado | Sólidos, %p | MA-658 | 41,2 - 47,8 | 41.95 |  |  |  |  | 41.55 |  |  | 41.56
27 | AN4 | Alkopon NNP 940 HS | Nonilfenol etoxilado sulfato de sódio | 9,5EO | Sulfatados, Sulfonados e Sulfosuccinato | Sulfatados | 740 | 2022-03-15 | Acelerado | Insulfatados, %p | MA-722 | 1,7 - 2,3 | 1.63 |  |  |  |  | 1.84 |  |  | 1.86
27 | AN4 | Alkopon NNP 940 HS | Nonilfenol etoxilado sulfato de sódio | 9,5EO | Sulfatados, Sulfonados e Sulfosuccinato | Sulfatados | 740 | 2022-03-15 | Acelerado | pH, 2,5% ativos, 25°C | MA-729 | 6,6 - 7,8 | 6.72 |  |  |  |  | 5.78 |  |  | 5.42
27 | AN4 | Alkopon NNP 940 HS | Nonilfenol etoxilado sulfato de sódio | 9,5EO | Sulfatados, Sulfonados e Sulfosuccinato | Sulfatados | 740 | 2022-03-15 | Acelerado | Aparência, 25°C | MA-742 | Líquido incolor a amarelado | Líquido, límpido, amarelado |  |  |  |  | Líquido, límpido, amarelado |  |  | Líquido, límpido, amarelado
27 | AN4 | Alkopon NNP 940 HS | Nonilfenol etoxilado sulfato de sódio | 9,5EO | Sulfatados, Sulfonados e Sulfosuccinato | Sulfatados | 740 | 2022-03-15 | Acelerado | Sulfato de sódio, %p | MA-761 | Max. 0,9 | 0.52 |  |  |  |  | 0.57 |  |  | 0.56
27 | AN4 | Alkopon NNP 940 HS | Nonilfenol etoxilado sulfato de sódio | 9,5EO | Sulfatados, Sulfonados e Sulfosuccinato | Sulfatados | 740 | 2022-03-15 | Longa duração | Cor iodo, mgI2/100mL | MA-1288 | Max. 2 | 1 | [9 empty] | 1 | 1 | 1
27 | AN4 | Alkopon NNP 940 HS | Nonilfenol etoxilado sulfato de sódio | 9,5EO | Sulfatados, Sulfonados e Sulfosuccinato | Sulfatados | 740 | 2022-03-15 | Longa duração | Teor de sulfonado, % | MA-1289 | 17,2 - 21,8 | 19.23 | [9 empty] | 19.64 | 18.28 | 21.18
27 | AN4 | Alkopon NNP 940 HS | Nonilfenol etoxilado sulfato de sódio | 9,5EO | Sulfatados, Sulfonados e Sulfosuccinato | Sulfatados | 740 | 2022-03-15 | Longa duração | Matéria ativa, PM 740, %p | MA-588 | 39,2 - 43,8 | 44.66 | [9 empty] | 43.21 | 43 | 43.16
27 | AN4 | Alkopon NNP 940 HS | Nonilfenol etoxilado sulfato de sódio | 9,5EO | Sulfatados, Sulfonados e Sulfosuccinato | Sulfatados | 740 | 2022-03-15 | Longa duração | Cloreto de sódio, %p | MA-610 | Max. 0,4 | 0.06 | [9 empty] | 0.036 | 0.04 | 0.04
27 | AN4 | Alkopon NNP 940 HS | Nonilfenol etoxilado sulfato de sódio | 9,5EO | Sulfatados, Sulfonados e Sulfosuccinato | Sulfatados | 740 | 2022-03-15 | Longa duração | Formaldeído, %p | MA-629 | 0,08 - 0,10 | 0.09 | [9 empty] | 0.1 | 0.1 | 0.09
27 | AN4 | Alkopon NNP 940 HS | Nonilfenol etoxilado sulfato de sódio | 9,5EO | Sulfatados, Sulfonados e Sulfosuccinato | Sulfatados | 740 | 2022-03-15 | Longa duração | Sólidos, %p | MA-658 | 41,2 - 47,8 | 41.95 | [9 empty] | 40.84 | 40.73 | 40.68
27 | AN4 | Alkopon NNP 940 HS | Nonilfenol etoxilado sulfato de sódio | 9,5EO | Sulfatados, Sulfonados e Sulfosuccinato | Sulfatados | 740 | 2022-03-15 | Longa duração | Insulfatados, %p | MA-722 | 1,7 - 2,3 | 1.63 | [9 empty] | 1.88 | 1.79 | 2.11
27 | AN4 | Alkopon NNP 940 HS | Nonilfenol etoxilado sulfato de sódio | 9,5EO | Sulfatados, Sulfonados e Sulfosuccinato | Sulfatados | 740 | 2022-03-15 | Longa duração | pH, 2,5% ativos, 25°C | MA-729 | 6,6 - 7,8 | 6.72 | [9 empty] | 5.81 | 6.26 | 5.56
27 | AN4 | Alkopon NNP 940 HS | Nonilfenol etoxilado sulfato de sódio | 9,5EO | Sulfatados, Sulfonados e Sulfosuccinato | Sulfatados | 740 | 2022-03-15 | Longa duração | Aparência, 25°C | MA-742 | Líquido incolor a amarelado | Líquido, límpido, amarelado | [9 empty] | Líquido, limpido, amarelado | Líquido, límpido, amarelado | Líquido, límpido, amarelado
27 | AN4 | Alkopon NNP 940 HS | Nonilfenol etoxilado sulfato de sódio | 9,5EO | Sulfatados, Sulfonados e Sulfosuccinato | Sulfatados | 740 | 2022-03-15 | Longa duração | Sulfato de sódio, %p | MA-761 | Max. 0,9 | 0.52 | [9 empty] | 0.56 | 0.62 | 0.42
28 | J74 | Alkosynt ID 60 | Alcool Isodecilico 6 EO | 6EO | Ethoxylates and Propoxylates | Ethoxylated synthetic alcohol | 422 | 2017-08-28 | Acelerado | Material em suspensão, Admensional | MA-222 | substancialmente livre | substancialmente livre |  |  | substancialmente livre |  | substancialmente livre |  |  | substancialmente livre
28 | J74 | Alkosynt ID 60 | Alcool Isodecilico 6 EO | 6EO | Ethoxylates and Propoxylates | Ethoxylated synthetic alcohol | 422 | 2017-08-28 | Acelerado | Hidroxila, índice de, mg KOH/g | MA-525 | 126,0 - 140,0 | 132.48 |  |  | 139.8 |  | 136.77 |  |  | 135.58
28 | J74 | Alkosynt ID 60 | Alcool Isodecilico 6 EO | 6EO | Ethoxylates and Propoxylates | Ethoxylated synthetic alcohol | 422 | 2017-08-28 | Acelerado | Acidez, índice de, mgKOH/g | MA-638 | 0,00 - 0,50 | 0.08 |  |  | 0.06 |  | 0.2 |  |  | 0.18
28 | J74 | Alkosynt ID 60 | Alcool Isodecilico 6 EO | 6EO | Ethoxylates and Propoxylates | Ethoxylated synthetic alcohol | 422 | 2017-08-28 | Acelerado | pH, 1% p/p, aquoso, 25ºC | MA-729 | 6,0 - 8,0 | 6.84 |  |  | 6.5 |  | 6.3 |  |  | 6.92
28 | J74 | Alkosynt ID 60 | Alcool Isodecilico 6 EO | 6EO | Ethoxylates and Propoxylates | Ethoxylated synthetic alcohol | 422 | 2017-08-28 | Acelerado | Ponto de névoa, 1% p/p, aquoso, ºC | MA-778 | 39,0 - 45,0 | 41.73 |  |  | 41.53 |  | 41.4 |  |  | 41.5
28 | J74 | Alkosynt ID 60 | Alcool Isodecilico 6 EO | 6EO | Ethoxylates and Propoxylates | Ethoxylated synthetic alcohol | 422 | 2017-08-28 | Acelerado | Água, %p | MA-875 | 0,0 - 0,5 | 0.24 |  |  | 0.31 |  | 0.22 |  |  | 0.2
28 | J74 | Alkosynt ID 60 | Alcool Isodecilico 6 EO | 6EO | Ethoxylates and Propoxylates | Ethoxylated synthetic alcohol | 422 | 2017-08-28 | Acelerado | Cor Pt-Co, 50ºC | MA-881 | 0 - 50 | 50 |  |  | 7.5 |  | 12.1 |  |  | 26.55
28 | J74 | Alkosynt ID 60 | Alcool Isodecilico 6 EO | 6EO | Ethoxylates and Propoxylates | Ethoxylated synthetic alcohol | 422 | 2017-08-28 | Longa duração | Material em suspensão, Admensional | MA-222 | substancialmente livre | substancialmente livre |  |  |  |  | substancialmente livre |  |  | substancialmente livre | substancialmente livre | substancialmente livre | substancialmente livre | substancialmente livre | substancialmente livre | substancialmente livre
28 | J74 | Alkosynt ID 60 | Alcool Isodecilico 6 EO | 6EO | Ethoxylates and Propoxylates | Ethoxylated synthetic alcohol | 422 | 2017-08-28 | Longa duração | Hidroxila, índice de, mg KOH/g | MA-525 | 126,0 - 140,0 | 132.48 |  |  |  |  | 136.96 |  |  | 137.73 | 133.92 | 129.56 | 136.3 | 134.69 | 129 | 139.28
28 | J74 | Alkosynt ID 60 | Alcool Isodecilico 6 EO | 6EO | Ethoxylates and Propoxylates | Ethoxylated synthetic alcohol | 422 | 2017-08-28 | Longa duração | Acidez, índice de, mgKOH/g | MA-638 | 0,00 - 0,50 | 0.08 |  |  |  |  | 0.16 |  |  | 0.11 | 0.13 | 0.13 | 0.18 | 0.34 | 0.19 | 0.15
28 | J74 | Alkosynt ID 60 | Alcool Isodecilico 6 EO | 6EO | Ethoxylates and Propoxylates | Ethoxylated synthetic alcohol | 422 | 2017-08-28 | Longa duração | pH, 1% p/p, aquoso, 25ºC | MA-729 | 6,0 - 8,0 | 6.84 |  |  |  |  | 6.42 |  |  | 7 | 6.85 | 6.43 | 6 | 7.11 | 6.13 | 6.16
28 | J74 | Alkosynt ID 60 | Alcool Isodecilico 6 EO | 6EO | Ethoxylates and Propoxylates | Ethoxylated synthetic alcohol | 422 | 2017-08-28 | Longa duração | Ponto de névoa, 1% p/p, aquoso, ºC | MA-778 | 39,0 - 45,0 | 41.73 |  |  |  |  | 41.1 |  |  | 41.1 | 41.67 | 43.02 | 43.78 | 41.56 | 40.98 | 40.89
28 | J74 | Alkosynt ID 60 | Alcool Isodecilico 6 EO | 6EO | Ethoxylates and Propoxylates | Ethoxylated synthetic alcohol | 422 | 2017-08-28 | Longa duração | Água, %p | MA-875 | 0,0 - 0,5 | 0.24 |  |  |  |  | 0.23 |  |  | 0.2 | 0.19 | 0.22 | 0.2 | 0.25 | 0.23 | 0.25
28 | J74 | Alkosynt ID 60 | Alcool Isodecilico 6 EO | 6EO | Ethoxylates and Propoxylates | Ethoxylated synthetic alcohol | 422 | 2017-08-28 | Longa duração | Cor Pt-Co, 50ºC | MA-881 | 0 - 50 | 50 |  |  |  |  | 7.2 |  |  | 9.95 | 9.9 | 16.5 | 18.5 | 28.3 | 17.9 | 22.5
29 | A0771 | ARAPOL PEG 8000 PLUS | Sorbitol etoxilado | 400 EO | Ethoxylates and Propoxylates | Other ethoxylate | 21000 | 2021-01-28 | Acelerado | Hidroxila, mgKOH/g | MA-525 | Max. 16 | 18.5 |  |  | 12.29 | 14.77 | 15.39 | 15.86 | 13.37 | 9.17
29 | A0771 | ARAPOL PEG 8000 PLUS | Sorbitol etoxilado | 400 EO | Ethoxylates and Propoxylates | Other ethoxylate | 21000 | 2021-01-28 | Acelerado | Acidez, mgKOH/g | MA-638 | Max. 1,5 | 3.64 |  |  | 3.55 | 3.49 | 3.92 | 3.8 | 3.69 | 3.4
29 | A0771 | ARAPOL PEG 8000 PLUS | Sorbitol etoxilado | 400 EO | Ethoxylates and Propoxylates | Other ethoxylate | 21000 | 2021-01-28 | Acelerado | pH, 5% p/p, aquoso, 25ºC | MA-729 | Max. 4,2 | 2.94 |  |  | 2.91 | 2.92 | 2.99 | 2.99 | 2.96 | 2.97
29 | A0771 | ARAPOL PEG 8000 PLUS | Sorbitol etoxilado | 400 EO | Ethoxylates and Propoxylates | Other ethoxylate | 21000 | 2021-01-28 | Acelerado | Água, % | MA-875 | Max. 1 | 0.46 |  |  | 0.53 | 0.29 | 0.58 | 0.28 | 0.36 | 0.05
29 | A0771 | ARAPOL PEG 8000 PLUS | Sorbitol etoxilado | 400 EO | Ethoxylates and Propoxylates | Other ethoxylate | 21000 | 2021-01-28 | Acelerado | Cor gardner, 60ºC | MA-881 | Max. 2,5 | 0.5 |  |  | 0 | 0 | 0.1 | 0.1 | 0.1 | 0.2
29 | A0771 | ARAPOL PEG 8000 PLUS | Sorbitol etoxilado | 400 EO | Ethoxylates and Propoxylates | Other ethoxylate | 21000 | 2021-01-28 | Longa duração | Hidroxila, mgKOH/g | MA-525 | Max. 16 | 18.5 | [9 empty] | 10.64 | 19.87
29 | A0771 | ARAPOL PEG 8000 PLUS | Sorbitol etoxilado | 400 EO | Ethoxylates and Propoxylates | Other ethoxylate | 21000 | 2021-01-28 | Longa duração | Acidez, mgKOH/g | MA-638 | Max. 1,5 | 3.64 | [9 empty] | 4.05 | 4
29 | A0771 | ARAPOL PEG 8000 PLUS | Sorbitol etoxilado | 400 EO | Ethoxylates and Propoxylates | Other ethoxylate | 21000 | 2021-01-28 | Longa duração | pH, 5% p/p, aquoso, 25ºC | MA-729 | Max. 4,2 | 2.94 | [9 empty] | 2.95 | 2.91
29 | A0771 | ARAPOL PEG 8000 PLUS | Sorbitol etoxilado | 400 EO | Ethoxylates and Propoxylates | Other ethoxylate | 21000 | 2021-01-28 | Longa duração | Água, % | MA-875 | Max. 1 | 0.46 | [9 empty] | 1.12 | 0.2
29 | A0771 | ARAPOL PEG 8000 PLUS | Sorbitol etoxilado | 400 EO | Ethoxylates and Propoxylates | Other ethoxylate | 21000 | 2021-01-28 | Longa duração | Cor gardner, 60ºC | MA-881 | Max. 2,5 | 0.5 | [9 empty] | 0.1 | 0.1
30 | E47 | Glicenat | Glicerina | Não aplicável | Glycols and Glycol Esters | Glycol | 92 | 2020-11-13 | Acelerado | Ácido graxo e ésteres, mL NaOH 50g | MA-1147 | Max. 0,50 | 0.3 |  |  |  |  | 0.29 |  |  | 0.32
30 | E47 | Glicenat | Glicerina | Não aplicável | Glycols and Glycol Esters | Glycol | 92 | 2020-11-13 | Acelerado | Água, %p | MA-875 | Max. 0,30 | 0.09 |  |  |  |  | 0.14 |  |  | 0.14
30 | E47 | Glicenat | Glicerina | Não aplicável | Glycols and Glycol Esters | Glycol | 92 | 2020-11-13 | Acelerado | Aparência | MA-742 | Líquido, límpido, viscoso | Liquido, límpido, incolor |  |  |  |  | Liquido, límpido, incolor |  |  | Líquido, límpido incolor
30 | E47 | Glicenat | Glicerina | Não aplicável | Glycols and Glycol Esters | Glycol | 92 | 2020-11-13 | Acelerado | Cor Pt-CO, 25ºC | MA-841 | Max. 10 | 3 |  |  |  |  | 11.5 |  |  | 9.25
30 | E47 | Glicenat | Glicerina | Não aplicável | Glycols and Glycol Esters | Glycol | 92 | 2020-11-13 | Acelerado | Cor USP | MA-1262 | Passa | Passa |  |  |  |  | Passa |  |  | Passa
30 | E47 | Glicenat | Glicerina | Não aplicável | Glycols and Glycol Esters | Glycol | 92 | 2020-11-13 | Acelerado | Densidade, 25/25ºC | MA-866 | 1,2613 - 1,2690 | 1.2622 |  |  |  |  | 1.2615 |  |  | 1.2615
30 | E47 | Glicenat | Glicerina | Não aplicável | Glycols and Glycol Esters | Glycol | 92 | 2020-11-13 | Acelerado | Dietilenoglicol, % | MA-1162 | Max. 0,025 | 0.01 |  |  |  |  | ND |  |  | ND
30 | E47 | Glicenat | Glicerina | Não aplicável | Glycols and Glycol Esters | Glycol | 92 | 2020-11-13 | Acelerado | Glicerina, teor de, % | MA-1146 | Min. 99,7 | 99.9 |  |  |  |  | 99.88 |  |  | 99.36
30 | E47 | Glicenat | Glicerina | Não aplicável | Glycols and Glycol Esters | Glycol | 92 | 2020-11-13 | Acelerado | Indentificação CG | MA-1162 | Passa | Passa |  |  |  |  | Passa |  |  | Passa
30 | E47 | Glicenat | Glicerina | Não aplicável | Glycols and Glycol Esters | Glycol | 92 | 2020-11-13 | Acelerado | Indentificação IV | MA-1188 | Passa | Passa |  |  |  |  | Passa |  |  | Passa
30 | E47 | Glicenat | Glicerina | Não aplicável | Glycols and Glycol Esters | Glycol | 92 | 2020-11-13 | Acelerado | Impureza totais, % | MA-1162 | Max. 1,0 | 0.2 |  |  |  |  | 0.021 |  |  | 0.29
30 | E47 | Glicenat | Glicerina | Não aplicável | Glycols and Glycol Esters | Glycol | 92 | 2020-11-13 | Acelerado | Monoetilenoglicol, %p | MA-1162 | Max. 0,025 | 0.01 |  |  |  |  | 0.0008 |  |  | ND
30 | E47 | Glicenat | Glicerina | Não aplicável | Glycols and Glycol Esters | Glycol | 92 | 2020-11-13 | Acelerado | Monopropilenoglicol. %p | MA-1162 | Max. 0,025 | 0.01 |  |  |  |  | 0.0008 |  |  | ND
30 | E47 | Glicenat | Glicerina | Não aplicável | Glycols and Glycol Esters | Glycol | 92 | 2020-11-13 | Acelerado | Outras impurezas, %p | MA-1162 | Max. 0,1 | 0.1 |  |  |  |  | 0.0208 |  |  | 0.29
30 | E47 | Glicenat | Glicerina | Não aplicável | Glycols and Glycol Esters | Glycol | 92 | 2020-11-13 | Acelerado | Resíduo de ignição, ppm | MA-612 | Max. 70 | 10 |  |  |  |  | 0.24 |  |  | 17
30 | E47 | Glicenat | Glicerina | Não aplicável | Glycols and Glycol Esters | Glycol | 92 | 2020-11-13 | Longa duração | Ácido graxo e ésteres, mL NaOH 50g | MA-1147 | Max. 0,50 | 0.3 |  |  |  |  | 0.27 |  |  | 0.25 | 0.2 | 0.14 | 0.5 | 0.24 | 0.2
30 | E47 | Glicenat | Glicerina | Não aplicável | Glycols and Glycol Esters | Glycol | 92 | 2020-11-13 | Longa duração | Água, %p | MA-875 | Max. 0,30 | 0.09 |  |  |  |  | 0.12 |  |  | 0.12 | 0.14 | 0.12 | 0.29 | 0.11 | 0.14
30 | E47 | Glicenat | Glicerina | Não aplicável | Glycols and Glycol Esters | Glycol | 92 | 2020-11-13 | Longa duração | Aparência | MA-742 | Líquido, límpido, viscoso | Liquido, límpido, incolor |  |  |  |  | Líquido, límpido incolor |  |  | Líquido, límpido incolor | Líquido viscoso, Límpido, Incolor | Líquido viscoso, Límpido, Incolor | Líquido viscoso, Límpido, Incolor | Líquido, levemente turvo, incolor | Líquido, límpido, incolor
30 | E47 | Glicenat | Glicerina | Não aplicável | Glycols and Glycol Esters | Glycol | 92 | 2020-11-13 | Longa duração | Cor Pt-CO, 25ºC | MA-841 | Max. 10 | 3 |  |  |  |  | 12.2 |  |  | 9.8 | 8.1 | 8.1 | 10.2 | 9.9 | 10
30 | E47 | Glicenat | Glicerina | Não aplicável | Glycols and Glycol Esters | Glycol | 92 | 2020-11-13 | Longa duração | Cor USP | MA-1262 | Passa | Passa |  |  |  |  | Passa |  |  | Passa | Passa | Passa | Passa | Passa | Passa
30 | E47 | Glicenat | Glicerina | Não aplicável | Glycols and Glycol Esters | Glycol | 92 | 2020-11-13 | Longa duração | Densidade, 25/25ºC | MA-866 | 1,2613 - 1,2690 | 1.2622 |  |  |  |  | 1.2615 |  |  | 1.2615 | 1.2578 | 1.2622 | 1.2565 | 1.2579 | 1.2618
30 | E47 | Glicenat | Glicerina | Não aplicável | Glycols and Glycol Esters | Glycol | 92 | 2020-11-13 | Longa duração | Dietilenoglicol, % | MA-1162 | Max. 0,025 | 0.01 |  |  |  |  | ND |  |  | ND | ND | ND | ND | ND | ND
30 | E47 | Glicenat | Glicerina | Não aplicável | Glycols and Glycol Esters | Glycol | 92 | 2020-11-13 | Longa duração | Glicerina, teor de, % | MA-1146 | Min. 99,7 | 99.9 |  |  |  |  | 99.94 |  |  | 99.86 | 99.83 | 99.8 | 99.8 | 99.41 | 99.6
30 | E47 | Glicenat | Glicerina | Não aplicável | Glycols and Glycol Esters | Glycol | 92 | 2020-11-13 | Longa duração | Indentificação CG | MA-1162 | Passa | Passa |  |  |  |  | Passa |  |  | Passa | Passa | Passa | Passa | Passa | Passa
30 | E47 | Glicenat | Glicerina | Não aplicável | Glycols and Glycol Esters | Glycol | 92 | 2020-11-13 | Longa duração | Indentificação IV | MA-1188 | Passa | Passa |  |  |  |  | Passa |  |  | Passa | Passa | Passa | Passa | Passa | Passa
30 | E47 | Glicenat | Glicerina | Não aplicável | Glycols and Glycol Esters | Glycol | 92 | 2020-11-13 | Longa duração | Impureza totais, % | MA-1162 | Max. 1,0 | 0.2 |  |  |  |  | 0.0201 |  |  | 0.33 | 0.08 | 0.066 | 0.07 | 0.11 | 0.48
30 | E47 | Glicenat | Glicerina | Não aplicável | Glycols and Glycol Esters | Glycol | 92 | 2020-11-13 | Longa duração | Monoetilenoglicol, %p | MA-1162 | Max. 0,025 | 0.01 |  |  |  |  | 0.001 |  |  | ND | ND | ND | ND | ND | ND
30 | E47 | Glicenat | Glicerina | Não aplicável | Glycols and Glycol Esters | Glycol | 92 | 2020-11-13 | Longa duração | Monopropilenoglicol. %p | MA-1162 | Max. 0,025 | 0.01 |  |  |  |  | 0.001 |  |  | ND | ND | ND | ND | ND | ND
30 | E47 | Glicenat | Glicerina | Não aplicável | Glycols and Glycol Esters | Glycol | 92 | 2020-11-13 | Longa duração | Outras impurezas, %p | MA-1162 | Max. 0,1 | 0.1 |  |  |  |  | 0.0254 |  |  | 0.33 | 0.08 | 0.066 | 0.07 | 0.11 | 0.48
30 | E47 | Glicenat | Glicerina | Não aplicável | Glycols and Glycol Esters | Glycol | 92 | 2020-11-13 | Longa duração | Resíduo de ignição, ppm | MA-612 | Max. 70 | 10 |  |  |  |  | 28 |  |  | 16 | 28.92 | ND | 44.95 | 15.49 | 50
31 | P55 | Glicepol 4PGTO | Trioleato de tetraglicerina | Não aplicável | Esters and Their Derivatives | Ester | 884 | 2014-11-10 | Acelerado | Índice de acidez, mgKOH/g | MA - 638 | máx. 3,3 | 2 | 2.14 | 2.08 | 2.05 | 1.7 | 2.33 |  |  | 2.1
31 | P55 | Glicepol 4PGTO | Trioleato de tetraglicerina | Não aplicável | Esters and Their Derivatives | Ester | 884 | 2014-11-10 | Acelerado | Saponificação, mgKOH/g | MA - 810 | 139 - 151 | 143 | 143.52 | 144.12 | 143.22 | 143.98 | 144.32 |  |  | 142.64
31 | P55 | Glicepol 4PGTO | Trioleato de tetraglicerina | Não aplicável | Esters and Their Derivatives | Ester | 884 | 2014-11-10 | Acelerado | aparência | MA - 742 | líquido amarelado/ambar | Líquido amarelado | liq.turvo amarelado | liq.turvo amarelado | liq.turvo amarelado | liq.turvo amarelado | líq.limpido amarelado |  |  | líq.limpido amarelado
31 | P55 | Glicepol 4PGTO | Trioleato de tetraglicerina | Não aplicável | Esters and Their Derivatives | Ester | 884 | 2014-11-10 | Acelerado | cor gardner | MA - 782 | 8,0 máx. | 4 | 4 | 4 | 4 | 4 | 4 |  |  | 4
31 | P55 | Glicepol 4PGTO | Trioleato de tetraglicerina | Não aplicável | Esters and Their Derivatives | Ester | 884 | 2014-11-10 | Acelerado | densidade, 25°C, g/cm3 | MA-866 | ASE | 0.9876 | 0.9875 | 0.9875 | Não analisado | Não analisado | 0.9878 |  |  | 0.9876
31 | P55 | Glicepol 4PGTO | Trioleato de tetraglicerina | Não aplicável | Esters and Their Derivatives | Ester | 884 | 2014-11-10 | Acelerado | água, % | MA-875 | máx. 1 | 0.19 | 0.19 | 0.18 | 0.14 | 0.16 | 0.16 |  |  | 0.18
31 | P55 | Glicepol 4PGTO | Trioleato de tetraglicerina | Não aplicável | Esters and Their Derivatives | Ester | 884 | 2014-11-10 | Longa duração | Índice de acidez, mgKOH/g | MA - 638 | máx. 3,3 | 2 |  |  |  |  | 2.16 |  |  | 2.16 | 2.15 | 2.18 | 2.86 | 2.16 | 2.59 | 2.82
31 | P55 | Glicepol 4PGTO | Trioleato de tetraglicerina | Não aplicável | Esters and Their Derivatives | Ester | 884 | 2014-11-10 | Longa duração | Saponificação, mgKOH/g | MA - 810 | 139 - 151 | 143 |  |  |  |  | 145.1 |  |  | 142.27 | 143.2 | 145.07 | 143.38 | 146.2 | 145.07 | 128.61
31 | P55 | Glicepol 4PGTO | Trioleato de tetraglicerina | Não aplicável | Esters and Their Derivatives | Ester | 884 | 2014-11-10 | Longa duração | aparência | MA - 742 | líquido amarelado/ambar | Líquido amarelado |  |  |  |  | líq.limpido amarelado |  |  | líq.limpido amarelado | líq.límpido amarelado | líq.límpido amarelado | líq.límpido amarelado | líq.límpido amarelado | líq.límpido amarelado | líq.límpido amarelado
31 | P55 | Glicepol 4PGTO | Trioleato de tetraglicerina | Não aplicável | Esters and Their Derivatives | Ester | 884 | 2014-11-10 | Longa duração | cor gardner | MA - 782 | 8,0 máx. | 4 |  |  |  |  | 4 |  |  | 4 | 4 | 4 | 4 | 4 | 4 | 3
31 | P55 | Glicepol 4PGTO | Trioleato de tetraglicerina | Não aplicável | Esters and Their Derivatives | Ester | 884 | 2014-11-10 | Longa duração | densidade, 25°C, g/cm3 | MA-866 | ASE | 0.9876 |  |  |  |  | 0.9878 |  |  | 0.9876 | 0.988 | 0.9882 | 0.9884 | 0.9881 | 0.9886 | 0.9895
31 | P55 | Glicepol 4PGTO | Trioleato de tetraglicerina | Não aplicável | Esters and Their Derivatives | Ester | 884 | 2014-11-10 | Longa duração | água, % | MA-875 | máx. 1 | 0.19 |  |  |  |  | 0.16 |  |  | 0.19 | 0.23 | 0.26 | 0.68 | 0.26 | 0.34 | 0.41
32 | P86 | Lavrex 200 BP | Ácido dodecilbenzeno sulfônico | Não aplicável | Sulfatados, Sulfonados e Sulfosuccinato | Sulfonados | 322 | 2016-04-01 | Acelerado | Matéria ativa, %p (PM=322) | MA-588 | 96,0 - 98,0 | 96.1 |  |  | 96.44 |  | 96.01 |  |  | 96.23
32 | P86 | Lavrex 200 BP | Ácido dodecilbenzeno sulfônico | Não aplicável | Sulfatados, Sulfonados e Sulfosuccinato | Sulfonados | 322 | 2016-04-01 | Acelerado | Acidez, mgKOH/g | MA-638 | 175 - 191 | 181.58 |  |  | 183.48 |  | 181.26 |  |  | 182.52
32 | P86 | Lavrex 200 BP | Ácido dodecilbenzeno sulfônico | Não aplicável | Sulfatados, Sulfonados e Sulfosuccinato | Sulfonados | 322 | 2016-04-01 | Acelerado | Insulfonados, % | MA-726 | 1,5 máx. | 0.91 |  |  | 0.86 |  | 1.08 |  |  | 1.1
32 | P86 | Lavrex 200 BP | Ácido dodecilbenzeno sulfônico | Não aplicável | Sulfatados, Sulfonados e Sulfosuccinato | Sulfonados | 322 | 2016-04-01 | Acelerado | Ácido sulfúrico, % | MA-761 | 1,5 máx. | 1.42 |  |  | 1.27 |  | 1.29 |  |  | 1.38
32 | P86 | Lavrex 200 BP | Ácido dodecilbenzeno sulfônico | Não aplicável | Sulfatados, Sulfonados e Sulfosuccinato | Sulfonados | 322 | 2016-04-01 | Acelerado | Água, %p | MA-875 | 0,5 máx. | 1.01 |  |  | 0.96 |  | ND |  |  | 0.01
32 | P86 | Lavrex 200 BP | Ácido dodecilbenzeno sulfônico | Não aplicável | Sulfatados, Sulfonados e Sulfosuccinato | Sulfonados | 322 | 2016-04-01 | Longa duração | Matéria ativa, %p (PM=322) | MA-588 | 96,0 - 98,0 | 96.1 |  |  |  |  | 95.54 |  |  | 95.78 | 96.06 | 96.54 | 96.96 | 97.1 | 97.51 | 96.02
32 | P86 | Lavrex 200 BP | Ácido dodecilbenzeno sulfônico | Não aplicável | Sulfatados, Sulfonados e Sulfosuccinato | Sulfonados | 322 | 2016-04-01 | Longa duração | Acidez, mgKOH/g | MA-638 | 175 - 191 | 181.58 |  |  |  |  | 181.18 |  |  | 183.31 | 182.5 | 182.24 | 182.62 | 183.46 | 180.83 | 182.51
32 | P86 | Lavrex 200 BP | Ácido dodecilbenzeno sulfônico | Não aplicável | Sulfatados, Sulfonados e Sulfosuccinato | Sulfonados | 322 | 2016-04-01 | Longa duração | Insulfonados, % | MA-726 | 1,5 máx. | 0.91 |  |  |  |  | 1.03 |  |  | 1.13 | 0.87 | 0.71 | 0.88 | 0.92 | 0.89 | 0.65
32 | P86 | Lavrex 200 BP | Ácido dodecilbenzeno sulfônico | Não aplicável | Sulfatados, Sulfonados e Sulfosuccinato | Sulfonados | 322 | 2016-04-01 | Longa duração | Ácido sulfúrico, % | MA-761 | 1,5 máx. | 1.42 |  |  |  |  | 1.33 |  |  | 1.38 | 1.4 | 1.37 | 1.4 | 1.3 | 1.35 | 1.36
32 | P86 | Lavrex 200 BP | Ácido dodecilbenzeno sulfônico | Não aplicável | Sulfatados, Sulfonados e Sulfosuccinato | Sulfonados | 322 | 2016-04-01 | Longa duração | Água, %p | MA-875 | 0,5 máx. | 1.01 |  |  |  |  | ND |  |  | ND | 0.04 | 0.01 | 0.01 | 0.97 | 0 | 0.003
33 | 84D | MEA | Monoetanolamina | Não aplicável | Amines and Amides | Alkanolamine | 61 | 2018-12-07 | Acelerado | Transmitância UV 500 nm, cubeta de 20 mm, %T | MA-1046 | 92 - 100 | 101.9138 |  |  | 100.69 |  | 100.59 |  |  | 104.28
33 | 84D | MEA | Monoetanolamina | Não aplicável | Amines and Amides | Alkanolamine | 61 | 2018-12-07 | Acelerado | Peso equivalente | MA-208 | 61,0 - 62,5 | 61.08 |  |  | 61.08 |  | 61.05 |  |  | 61.23
33 | 84D | MEA | Monoetanolamina | Não aplicável | Amines and Amides | Alkanolamine | 61 | 2018-12-07 | Acelerado | Nitrogênio Solúvel em água, %p | MA-208 | 22,0 - 23,0 | 22.94 |  |  | 22.94 |  | 22.96 |  |  | 22.88
33 | 84D | MEA | Monoetanolamina | Não aplicável | Amines and Amides | Alkanolamine | 61 | 2018-12-07 | Acelerado | Material em suspensão | MA-222 | Substancialmente Livre | Substancialmente livre |  |  | Substancialmente livre |  | Substancialmente livre |  |  | Substancialmente livre
33 | 84D | MEA | Monoetanolamina | Não aplicável | Amines and Amides | Alkanolamine | 61 | 2018-12-07 | Acelerado | Ferro, ppm | MA-237 | 0,0 - 2,0 | 0.22 |  |  | 0.39 |  | 3.98 |  |  | 1
33 | 84D | MEA | Monoetanolamina | Não aplicável | Amines and Amides | Alkanolamine | 61 | 2018-12-07 | Acelerado | Dietanolamina, %p | MA-503 | 0,0 - 0,2 | 0.02 |  |  | 0.02 |  | < 0,01 |  |  | ND
33 | 84D | MEA | Monoetanolamina | Não aplicável | Amines and Amides | Alkanolamine | 61 | 2018-12-07 | Acelerado | Monoetanolamina, %p | MA-503 | 99,5 - 100,0 | 99.68 |  |  | 99.96 |  | 99.51 |  |  | 99.61
33 | 84D | MEA | Monoetanolamina | Não aplicável | Amines and Amides | Alkanolamine | 61 | 2018-12-07 | Acelerado | pH, 3% p/v, aquoso, 25°C | MA-729 | 10,0 - 12,1 | 12 |  |  | 11.74 |  | 11.75 |  |  | 11.56
33 | 84D | MEA | Monoetanolamina | Não aplicável | Amines and Amides | Alkanolamine | 61 | 2018-12-07 | Acelerado | Aparência, 25ºC | MA-742 | Líquido Límpido Incolor | Líquido Límpido Incolor |  |  | Líquido Límpido Incolor |  | Líquido Límpido Incolor |  |  | Líquido Límpido Incolor
33 | 84D | MEA | Monoetanolamina | Não aplicável | Amines and Amides | Alkanolamine | 61 | 2018-12-07 | Acelerado | Cor Pt-Co | MA-841 | 0 - 10 | 4 |  |  | 4 |  | 4 |  |  | 21
33 | 84D | MEA | Monoetanolamina | Não aplicável | Amines and Amides | Alkanolamine | 61 | 2018-12-07 | Acelerado | Densidade, 20/20°C | MA-866 | 1,017 - 1,021 | 1.0176 |  |  | 1.0178 |  | 1.0175 |  |  | 1.0179
33 | 84D | MEA | Monoetanolamina | Não aplicável | Amines and Amides | Alkanolamine | 61 | 2018-12-07 | Acelerado | Água, %p | MA-875 | 0,0 - 0,1 | 0.08 |  |  | 0.28 |  | 0.34 |  |  | 0.37
34 | 83L | Metildiglicol | Metildiglicol | Não aplicável | Glycols and Glycol Esters | Glycol eter | 120 | 2018-09-10 | Acelerado | Faixa de destilação, PIE, °C | ABNT-NBR_07125 | 191 - 198 | 191.74 |  |  | 190.54 |  | 190.94 |  |  | 190.34
34 | 83L | Metildiglicol | Metildiglicol | Não aplicável | Glycols and Glycol Esters | Glycol eter | 120 | 2018-09-10 | Acelerado | Faixa de destilação, PS, ºC | ABNT-NBR_07125 | Máx. 198 | 196.14 |  |  | 196.14 |  | 197.54 |  |  | 196.14
34 | 83L | Metildiglicol | Metildiglicol | Não aplicável | Glycols and Glycol Esters | Glycol eter | 120 | 2018-09-10 | Acelerado | Monoetilenoglicol, %p | MA-212 | 0,00 - 0,50 | 0.29 |  |  | 0.35 |  | 0.32 |  |  | 0.3
34 | 83L | Metildiglicol | Metildiglicol | Não aplicável | Glycols and Glycol Esters | Glycol eter | 120 | 2018-09-10 | Acelerado | Material em suspensão | MA-222 | Substancialmente Livre | Substancialmente Livre |  |  | Substancialmente Livre |  | Substancialmente Livre |  |  | Substancialmente Livre
34 | 83L | Metildiglicol | Metildiglicol | Não aplicável | Glycols and Glycol Esters | Glycol eter | 120 | 2018-09-10 | Acelerado | Antioxidante, ppm | MA-224 | 20 - 50 | 20.1 |  |  | 18 |  | 18.07 |  |  | 15.68
34 | 83L | Metildiglicol | Metildiglicol | Não aplicável | Glycols and Glycol Esters | Glycol eter | 120 | 2018-09-10 | Acelerado | Peróxidos ,ppm | MA-234 | 0 - 10 | 1.49 |  |  | 1.79 |  | 2.1 |  |  | 2.81
34 | 83L | Metildiglicol | Metildiglicol | Não aplicável | Glycols and Glycol Esters | Glycol eter | 120 | 2018-09-10 | Acelerado | Acidez, índice de, mgKOH/g | MA-638 | 0,00 - 0,09 | 0.06 |  |  | 0.06 |  | 0.08 |  |  | 0.05
34 | 83L | Metildiglicol | Metildiglicol | Não aplicável | Glycols and Glycol Esters | Glycol eter | 120 | 2018-09-10 | Acelerado | Acidez, como ácido acético, ppm | MA-638 | 0 - 100 | 60.65 |  |  | 69.15 |  | 24 |  |  | 56.22
34 | 83L | Metildiglicol | Metildiglicol | Não aplicável | Glycols and Glycol Esters | Glycol eter | 120 | 2018-09-10 | Acelerado | pH, 25% p/p, aquoso, 25°C | MA-729 | 5,50 - 7,50 | 7.19 |  |  | 6.81 |  | 6.8 |  |  | 7.48
34 | 83L | Metildiglicol | Metildiglicol | Não aplicável | Glycols and Glycol Esters | Glycol eter | 120 | 2018-09-10 | Acelerado | Aparência, 25ºC | MA-742 | Líquido Límpido | Líquido Límpido Incolor |  |  | Líquido Límpido Incolor |  | Líquido Límpido Incolor |  |  | Líquido Límpido Incolor
34 | 83L | Metildiglicol | Metildiglicol | Não aplicável | Glycols and Glycol Esters | Glycol eter | 120 | 2018-09-10 | Acelerado | Água, %p | MA-779 | 0,00 - 0,10 | 0.06 |  |  | 0.07 |  | 0.07 |  |  | 0.09
34 | 83L | Metildiglicol | Metildiglicol | Não aplicável | Glycols and Glycol Esters | Glycol eter | 120 | 2018-09-10 | Acelerado | Densidade, 20/20°C | MA-866 | 1,021 - 1,025 | 1.0211 |  |  | 1.021 |  | 1.0228 |  |  | 1.0214
34 | 83L | Metildiglicol | Metildiglicol | Não aplicável | Glycols and Glycol Esters | Glycol eter | 120 | 2018-09-10 | Acelerado | Cor Pt-Co, temperatura ambiente | MA-881 | 0 - 10 | 4.4 |  |  | 1.7 |  | 1.7 |  |  | 1.05
34 | 83L | Metildiglicol | Metildiglicol | Não aplicável | Glycols and Glycol Esters | Glycol eter | 120 | 2018-09-10 | Longa duração | Faixa de destilação, PIE, °C | ABNT-NBR_07125 | 191 - 198 | 191.74 |  |  |  |  | 190.94 |  |  | 189.14 | 191.14 | 192.14 | 190 | 190
34 | 83L | Metildiglicol | Metildiglicol | Não aplicável | Glycols and Glycol Esters | Glycol eter | 120 | 2018-09-10 | Longa duração | Faixa de destilação, PS, ºC | ABNT-NBR_07125 | Máx. 198 | 196.14 |  |  |  |  | 196.74 |  |  | 196.54 | 196.14 | 197.14 | 197 | 197
34 | 83L | Metildiglicol | Metildiglicol | Não aplicável | Glycols and Glycol Esters | Glycol eter | 120 | 2018-09-10 | Longa duração | Monoetilenoglicol, %p | MA-212 | 0,00 - 0,50 | 0.29 |  |  |  |  | 0.32 |  |  | 0.3 | 0.18 | 0.4 | 0.34 | 0.32
34 | 83L | Metildiglicol | Metildiglicol | Não aplicável | Glycols and Glycol Esters | Glycol eter | 120 | 2018-09-10 | Longa duração | Material em suspensão | MA-222 | Substancialmente Livre | Substancialmente Livre |  |  |  |  | Substancialmente Livre |  |  | Substancialmente Livre | Substancialmente Livre | Substancialmente Livre | Substancialmente Livre | Substancialmente Livre
34 | 83L | Metildiglicol | Metildiglicol | Não aplicável | Glycols and Glycol Esters | Glycol eter | 120 | 2018-09-10 | Longa duração | Antioxidante, ppm | MA-224 | 20 - 50 | 20.1 |  |  |  |  | 18.27 |  |  | 14.38 | 18.69 | 18.42 | 10.16 | 13
34 | 83L | Metildiglicol | Metildiglicol | Não aplicável | Glycols and Glycol Esters | Glycol eter | 120 | 2018-09-10 | Longa duração | Peróxidos ,ppm | MA-234 | 0 - 10 | 1.49 |  |  |  |  | 1.47 |  |  | 0.36 | 3.13 | 3.12 | 2.4 | 5.67
34 | 83L | Metildiglicol | Metildiglicol | Não aplicável | Glycols and Glycol Esters | Glycol eter | 120 | 2018-09-10 | Longa duração | Acidez, índice de, mgKOH/g | MA-638 | 0,00 - 0,09 | 0.06 |  |  |  |  | 0.06 |  |  | 0.06 | 0.05 | 0.03 | 0.04 | 0.01
34 | 83L | Metildiglicol | Metildiglicol | Não aplicável | Glycols and Glycol Esters | Glycol eter | 120 | 2018-09-10 | Longa duração | Acidez, como ácido acético, ppm | MA-638 | 0 - 100 | 60.65 |  |  |  |  | 68 |  |  | 62.21 | 56.7 | 35.68 | 43.26 | 12
34 | 83L | Metildiglicol | Metildiglicol | Não aplicável | Glycols and Glycol Esters | Glycol eter | 120 | 2018-09-10 | Longa duração | pH, 25% p/p, aquoso, 25°C | MA-729 | 5,50 - 7,50 | 7.19 |  |  |  |  | 6.86 |  |  | 7.48 | 7.28 | 7.32 | 6.58 | 7.03
34 | 83L | Metildiglicol | Metildiglicol | Não aplicável | Glycols and Glycol Esters | Glycol eter | 120 | 2018-09-10 | Longa duração | Aparência, 25ºC | MA-742 | Líquido Límpido | Líquido Límpido Incolor |  |  |  |  | Líquido Límpido Incolor |  |  | Líquido Límpido Incolor | Líquido Límpido Incolor | Líquido Límpido Incolor | Líquido Límpido Incolor | Líquido Límpido Incolor
34 | 83L | Metildiglicol | Metildiglicol | Não aplicável | Glycols and Glycol Esters | Glycol eter | 120 | 2018-09-10 | Longa duração | Água, %p | MA-779 | 0,00 - 0,10 | 0.06 |  |  |  |  | 0.09 |  |  | 0.08 | 0.08 | 0.08 | 0.12 | 0.1
34 | 83L | Metildiglicol | Metildiglicol | Não aplicável | Glycols and Glycol Esters | Glycol eter | 120 | 2018-09-10 | Longa duração | Densidade, 20/20°C | MA-866 | 1,021 - 1,025 | 1.0211 |  |  |  |  | 1.0215 |  |  | 1.0215 | 1.0214 | 1.0218 | 1.021 | 1.0108
34 | 83L | Metildiglicol | Metildiglicol | Não aplicável | Glycols and Glycol Esters | Glycol eter | 120 | 2018-09-10 | Longa duração | Cor Pt-Co, temperatura ambiente | MA-881 | 0 - 10 | 4.4 |  |  |  |  | 1.7 |  |  | 1.05 | 0.9 | 1.5 | 3.9 | 1
35 | S28 | Natrucan | Blend de tensoativos | Não aplicável | Blends and Specialties | Blend - HPC | Não descrito | 2015-03-30 | Acelerado | Açucares totais, % | MA-1321 | 1,4 - 2,6 | 0.95 |  |  | 0.72 |  | 0.84 |  |  | 0.76
35 | S28 | Natrucan | Blend de tensoativos | Não aplicável | Blends and Specialties | Blend - HPC | Não descrito | 2015-03-30 | Acelerado | Ativo aniônico | MA-588 | 86,5 mín. | 89.2 |  |  | 88.44 |  | 89.12 |  |  | 91.17
35 | S28 | Natrucan | Blend de tensoativos | Não aplicável | Blends and Specialties | Blend - HPC | Não descrito | 2015-03-30 | Acelerado | Aparência | MA-742 | particulas sólidas | granulado amarelado |  |  | flocos amarelado |  | flocos amarelado |  |  | flocos amarelado
35 | S28 | Natrucan | Blend de tensoativos | Não aplicável | Blends and Specialties | Blend - HPC | Não descrito | 2015-03-30 | Acelerado | Umidade,% | MA-875 | 5,6 máx. | 5.54 |  |  | 5.32 |  | 5.43 |  |  | 5.09
35 | S28 | Natrucan | Blend de tensoativos | Não aplicável | Blends and Specialties | Blend - HPC | Não descrito | 2015-03-30 | Longa duração | Açucares totais, % | MA-1321 | 1,4 - 2,6 | 0.95 |  |  |  |  | 0.68 |  |  | 0.8 | 0.72 | 0.27 | 0.24 | 0.26 | 1.15 | 1.02
35 | S28 | Natrucan | Blend de tensoativos | Não aplicável | Blends and Specialties | Blend - HPC | Não descrito | 2015-03-30 | Longa duração | Ativo aniônico | MA-588 | 86,5 mín. | 89.2 |  |  |  |  | 89.56 |  |  | 89.89 | 89.14 | 89.56 | 88.65 | 89.05 | 90.34 | 94.77
35 | S28 | Natrucan | Blend de tensoativos | Não aplicável | Blends and Specialties | Blend - HPC | Não descrito | 2015-03-30 | Longa duração | Aparência | MA-742 | particulas sólidas | granulado amarelado |  |  |  |  | flocos amarelado |  |  | flocos amarelado | Flocos Amarelado | sólido granulado amarelado | Agulhas, sólido | Sólido, branco, granulado | Sólido amarelado | Agulhas, Branco
35 | S28 | Natrucan | Blend de tensoativos | Não aplicável | Blends and Specialties | Blend - HPC | Não descrito | 2015-03-30 | Longa duração | Umidade,% | MA-875 | 5,6 máx. | 5.54 |  |  |  |  | 5.17 |  |  | 5.23 | 5.86 | 5.54 | 5.3 | 5.44 | 5.52 | 2.75
36 | S92 | Neominox LA 3832 | Laurildimetilamina oxida | Não aplicável | Amines and Amides | Amphoteric | 238 | 2014-02-03 | Acelerado | Aparência | MA - 742 | líquido límpido | Líquido límpido | Líquido límpido | Líquido límpido | Líquido límpido | Líquido límpido | Líquido límpido | Líquido límpido | Líquido límpido | Líquido límpido
36 | S92 | Neominox LA 3832 | Laurildimetilamina oxida | Não aplicável | Amines and Amides | Amphoteric | 238 | 2014-02-03 | Acelerado | pH, 1% p/p aquoso | MA - 729 | 5,8 a 9,0 | 7.21 | 7.28 | 7.58 | 7.58 | 7.72 | 7.81 | 7.46 | 7.8 | 7.72
36 | S92 | Neominox LA 3832 | Laurildimetilamina oxida | Não aplicável | Amines and Amides | Amphoteric | 238 | 2014-02-03 | Acelerado | Amina livre (PM=222) | MA - 1272 | 0,7 máx. | 0.22 | 0.22 | 0.22 | 0.22 | 0.22 | 0.22 | 0.22 | 0.22 | 0.22
36 | S92 | Neominox LA 3832 | Laurildimetilamina oxida | Não aplicável | Amines and Amides | Amphoteric | 238 | 2014-02-03 | Acelerado | Óxido de amina (PM=238) | MA - 1272 | 31,0 a 33,0 | 32.13 | 32.13 | 31.89 | 32.13 | 32.13 | 32.13 | 31.89 | 32.13 | 32.84
36 | S92 | Neominox LA 3832 | Laurildimetilamina oxida | Não aplicável | Amines and Amides | Amphoteric | 238 | 2014-02-03 | Acelerado | Peróxido, % | MA - 780 | 0,20 máx. | 0.1 | 0.1 | 0.1 | 0.08 | 0.08 | 0.06 | 0.05 | 0.04 | 0.04
36 | S92 | Neominox LA 3832 | Laurildimetilamina oxida | Não aplicável | Amines and Amides | Amphoteric | 238 | 2014-02-03 | Acelerado | Cor apha | MA-881 | 100 máx. | 1 | 1 | 1 | 1 | 4 | 4 | 1 | 3 | 3
36 | S92 | Neominox LA 3832 | Laurildimetilamina oxida | Não aplicável | Amines and Amides | Amphoteric | 238 | 2014-02-03 | Longa duração | Aparência | MA - 742 | líquido límpido | Líquido límpido |  |  |  |  | Líquido límpido |  |  | Líquido límpido | Líquido límpido | Líquido límpido | Líquido límpido | Líquido límpido | Líquido, límpido e incolor | Líquido, límpido e incolor
36 | S92 | Neominox LA 3832 | Laurildimetilamina oxida | Não aplicável | Amines and Amides | Amphoteric | 238 | 2014-02-03 | Longa duração | pH, 1% p/p aquoso | MA - 729 | 5,8 a 9,0 | 7.21 |  |  |  |  | 7.89 |  |  | 7.7 | 7.7 | 7.92 | 8.07 | 7.9 | 7.28 | 7.86
36 | S92 | Neominox LA 3832 | Laurildimetilamina oxida | Não aplicável | Amines and Amides | Amphoteric | 238 | 2014-02-03 | Longa duração | Amina livre (PM=222) | MA - 1272 | 0,7 máx. | 0.22 |  |  |  |  | 0.22 |  |  | 0.22 | 0.22 | 0.28 | 0.29 | 0.29 | 0.31 | 0.32
36 | S92 | Neominox LA 3832 | Laurildimetilamina oxida | Não aplicável | Amines and Amides | Amphoteric | 238 | 2014-02-03 | Longa duração | Óxido de amina (PM=238) | MA - 1272 | 31,0 a 33,0 | 32.13 |  |  |  |  | 32.13 |  |  | 32.13 | 32.12 | 32.13 | 32.01 | 32.06 | 32.03 | 32.03
36 | S92 | Neominox LA 3832 | Laurildimetilamina oxida | Não aplicável | Amines and Amides | Amphoteric | 238 | 2014-02-03 | Longa duração | Peróxido, % | MA - 780 | 0,20 máx. | 0.1 |  |  |  |  | 0.07 |  |  | 0.06 | 0.042 | 0.03 | 0.02 | 0.01 | 0.02 | 0.01
36 | S92 | Neominox LA 3832 | Laurildimetilamina oxida | Não aplicável | Amines and Amides | Amphoteric | 238 | 2014-02-03 | Longa duração | Cor apha | MA-881 | 100 máx. | 1 |  |  |  |  | 4 |  |  | 3 | 4 | 3 | 5 | 4 | 8 | 7.1
37 | O89 | Neominox LA 4230 | Laurildimetilamina oxida | Não aplicável | Amines and Amides | Amphoteric | 242 | 2015-05-15 | Acelerado | Odor | MA-1248 | característico suave | Caracteristico Suave |  |  | Caracteristico Suave |  | Caracteristico Suave |  |  | Caracteristico Suave
37 | O89 | Neominox LA 4230 | Laurildimetilamina oxida | Não aplicável | Amines and Amides | Amphoteric | 242 | 2015-05-15 | Acelerado | Amina livre, PM226, % | MA-1272 | 0,35 máx. | 0.27 |  |  | 0.27 |  | 0.29 |  |  | 0.26
37 | O89 | Neominox LA 4230 | Laurildimetilamina oxida | Não aplicável | Amines and Amides | Amphoteric | 242 | 2015-05-15 | Acelerado | Óxido de Amina, PM242, % | MA-1272 | 29,0 - 31,0 | 30.2 |  |  | 29.96 |  | 30.04 |  |  | 30.38
37 | O89 | Neominox LA 4230 | Laurildimetilamina oxida | Não aplicável | Amines and Amides | Amphoteric | 242 | 2015-05-15 | Acelerado | pH 1% p/p aquoso | MA-729 | 7,0 - 8,0 | 7.7 |  |  | 7.7 |  | 7.72 |  |  | 7.71
37 | O89 | Neominox LA 4230 | Laurildimetilamina oxida | Não aplicável | Amines and Amides | Amphoteric | 242 | 2015-05-15 | Acelerado | Aparência | MA-742 | líquido límpido | Líquido límpido |  |  | Líquido límpido |  | Líquido límpido |  |  | Líquido, límpido e incolor
37 | O89 | Neominox LA 4230 | Laurildimetilamina oxida | Não aplicável | Amines and Amides | Amphoteric | 242 | 2015-05-15 | Acelerado | Peróxidos, indice de, % | MA-780 | 0,10 - 0,20 | 0.12 |  |  | 0.09 |  | 0.05 |  |  | 0.05
37 | O89 | Neominox LA 4230 | Laurildimetilamina oxida | Não aplicável | Amines and Amides | Amphoteric | 242 | 2015-05-15 | Acelerado | Densidade, 25/25°C | MA-866 | 0,965 - 0,980 | 0.9692 |  |  | 0.9689 |  | 0.966 |  |  | 0.9686
37 | O89 | Neominox LA 4230 | Laurildimetilamina oxida | Não aplicável | Amines and Amides | Amphoteric | 242 | 2015-05-15 | Acelerado | Cor Apha | MA-881 | 100 máx. | 3 |  |  | 2 |  | 4 |  |  | 6
37 | O89 | Neominox LA 4230 | Laurildimetilamina oxida | Não aplicável | Amines and Amides | Amphoteric | 242 | 2015-05-15 | Longa duração | Odor | MA-1248 | característico suave | Caracteristico Suave |  |  |  |  | Caracteristico Suave |  |  | Caracteristico Suave | Caracteristico Suave | Caracteristico Suave | Caracteristico Suave | Caracteristico Suave | Caracteristico Suave | Característico
37 | O89 | Neominox LA 4230 | Laurildimetilamina oxida | Não aplicável | Amines and Amides | Amphoteric | 242 | 2015-05-15 | Longa duração | Amina livre, PM226, % | MA-1272 | 0,35 máx. | 0.27 |  |  |  |  | 0.27 |  |  | 0.28 | 0.27 | 0.27 | 0.31 | 0.29 | 0.27 | 0.3051
37 | O89 | Neominox LA 4230 | Laurildimetilamina oxida | Não aplicável | Amines and Amides | Amphoteric | 242 | 2015-05-15 | Longa duração | Óxido de Amina, PM242, % | MA-1272 | 29,0 - 31,0 | 30.2 |  |  |  |  | 30.09 |  |  | 30.42 | 30.2 | 29.96 | 31.04 | 30.18 | 30.01 | 30.22
37 | O89 | Neominox LA 4230 | Laurildimetilamina oxida | Não aplicável | Amines and Amides | Amphoteric | 242 | 2015-05-15 | Longa duração | pH 1% p/p aquoso | MA-729 | 7,0 - 8,0 | 7.7 |  |  |  |  | 7.8 |  |  | 7.74 | 7.76 | 7.69 | 8.25 | 7.74 | 7.78 | 7.69
37 | O89 | Neominox LA 4230 | Laurildimetilamina oxida | Não aplicável | Amines and Amides | Amphoteric | 242 | 2015-05-15 | Longa duração | Aparência | MA-742 | líquido límpido | Líquido límpido |  |  |  |  | Líquido límpido |  |  | Líquido, límpido e incolor | Líquido, límpido e incolor | Líquido, límpido e incolor | Líquido, límpido e incolor | Líquido, límpido e incolor | Líquido, límpido e incolor | Líquido, límpido e incolor
37 | O89 | Neominox LA 4230 | Laurildimetilamina oxida | Não aplicável | Amines and Amides | Amphoteric | 242 | 2015-05-15 | Longa duração | Peróxidos, indice de, % | MA-780 | 0,10 - 0,20 | 0.12 |  |  |  |  | 0.08 |  |  | 0.02 | 0.04 | 0.03 | 0.03 | 0.02 | < 0,01 | 0.04
37 | O89 | Neominox LA 4230 | Laurildimetilamina oxida | Não aplicável | Amines and Amides | Amphoteric | 242 | 2015-05-15 | Longa duração | Densidade, 25/25°C | MA-866 | 0,965 - 0,980 | 0.9692 |  |  |  |  | 0.9661 |  |  | 0.9686 | 0.9673 | 0.966 | 0.9674 | 0.9689 | 0.9689 | 0.9685
37 | O89 | Neominox LA 4230 | Laurildimetilamina oxida | Não aplicável | Amines and Amides | Amphoteric | 242 | 2015-05-15 | Longa duração | Cor Apha | MA-881 | 100 máx. | 3 |  |  |  |  | 4 |  |  | 6 | 5 | 12.7 | 9 | 15 | 11.5 | 12.8
38 | K12 | Oxiflow S 6800 | Blend de tensoativos | Não aplicável | Blends and Specialties | Blend - HPC | Não aplicável | 2017-04-12 | Acelerado | Viscosidade ao 4%(4% Polisorbato 20 e 92% Agua), cPs, 25°C, SP 3/20 RPM | MA-1317 | 2200 - 2700 | 2826 |  |  | 2625 |  | 1831.5 |  |  | 1307.5
38 | K12 | Oxiflow S 6800 | Blend de tensoativos | Não aplicável | Blends and Specialties | Blend - HPC | Não aplicável | 2017-04-12 | Acelerado | Viscosidade Procedimento 2, cP | MA-1317 | ASE | 937 |  |  | 825 |  | 720.5 |  |  | 298.2
38 | K12 | Oxiflow S 6800 | Blend de tensoativos | Não aplicável | Blends and Specialties | Blend - HPC | Não aplicável | 2017-04-12 | Acelerado | Acidez, índice de, mgKOH/g | MA-638 | 0,0 - 9,0 | 4.81 |  |  | 5.28 |  | 5.99 |  |  | 7.46
38 | K12 | Oxiflow S 6800 | Blend de tensoativos | Não aplicável | Blends and Specialties | Blend - HPC | Não aplicável | 2017-04-12 | Acelerado | pH, 5% p/p, ISO em água 1:1 v/v | MA-737 | 5,0 - 7,0 | 5.4 |  |  | 5.26 |  | 5.12 |  |  | 4.9
38 | K12 | Oxiflow S 6800 | Blend de tensoativos | Não aplicável | Blends and Specialties | Blend - HPC | Não aplicável | 2017-04-12 | Acelerado | Cor Gardner | MA-782 | 0,0 - 3,0 | 1 |  |  | 1 |  | 1 |  |  | 1
38 | K12 | Oxiflow S 6800 | Blend de tensoativos | Não aplicável | Blends and Specialties | Blend - HPC | Não aplicável | 2017-04-12 | Acelerado | Água, %p | MA-875 | 26,0 - 30,0 | 27.67 |  |  | 28.13 |  | 26.97 |  |  | 27.29
38 | K12 | Oxiflow S 6800 | Blend de tensoativos | Não aplicável | Blends and Specialties | Blend - HPC | Não aplicável | 2017-04-12 | Longa duração | Viscosidade ao 4%(4% Polisorbato 20 e 92% Agua), cPs, 25°C, SP 3/20 RPM | MA-1317 | 2200 - 2700 | 2826 |  |  |  |  | 2853 |  |  | 1750.5
38 | K12 | Oxiflow S 6800 | Blend de tensoativos | Não aplicável | Blends and Specialties | Blend - HPC | Não aplicável | 2017-04-12 | Longa duração | Viscosidade Procedimento 2, cP | MA-1317 | ASE | 937 |  |  |  |  | 872.3 |  |  | 584.58
38 | K12 | Oxiflow S 6800 | Blend de tensoativos | Não aplicável | Blends and Specialties | Blend - HPC | Não aplicável | 2017-04-12 | Longa duração | Acidez, índice de, mgKOH/g | MA-638 | 0,0 - 9,0 | 4.81 |  |  |  |  | 5.34 |  |  | 6.03
38 | K12 | Oxiflow S 6800 | Blend de tensoativos | Não aplicável | Blends and Specialties | Blend - HPC | Não aplicável | 2017-04-12 | Longa duração | pH, 5% p/p, ISO em água 1:1 v/v | MA-737 | 5,0 - 7,0 | 5.4 |  |  |  |  | 5.27 |  |  | 5.05
38 | K12 | Oxiflow S 6800 | Blend de tensoativos | Não aplicável | Blends and Specialties | Blend - HPC | Não aplicável | 2017-04-12 | Longa duração | Cor Gardner | MA-782 | 0,0 - 3,0 | 1 |  |  |  |  | 1 |  |  | 1
38 | K12 | Oxiflow S 6800 | Blend de tensoativos | Não aplicável | Blends and Specialties | Blend - HPC | Não aplicável | 2017-04-12 | Longa duração | Água, %p | MA-875 | 26,0 - 30,0 | 27.67 |  |  |  |  | 27.53 |  |  | 27.2
39 | Q59 | Oximulsion B1000 | Mistura de tensoativos aniônico e não iônico | Não aplicável | Blends and Specialties | Blend - Coatings | Não aplicável | 2015-02-10 | Acelerado | Matéria ativa PM430, % | MA - 588 | 25,3 - 26,2 | 25.54 |  |  | 25.26 |  | 25.59 |  |  | 26.06
39 | Q59 | Oximulsion B1000 | Mistura de tensoativos aniônico e não iônico | Não aplicável | Blends and Specialties | Blend - Coatings | Não aplicável | 2015-02-10 | Acelerado | Cloreto de sódio, %p | MA - 610 | 0,18 máx. | 0.07 |  |  | 0.1 |  | 0.1 |  |  | 0.041
39 | Q59 | Oximulsion B1000 | Mistura de tensoativos aniônico e não iônico | Não aplicável | Blends and Specialties | Blend - Coatings | Não aplicável | 2015-02-10 | Acelerado | Ferro, ppm | MA - 625 | 3 máx. | 8 |  |  | 3 |  | 1 |  |  | 1.71
39 | Q59 | Oximulsion B1000 | Mistura de tensoativos aniônico e não iônico | Não aplicável | Blends and Specialties | Blend - Coatings | Não aplicável | 2015-02-10 | Acelerado | Sólidos, % | MA - 658 | 30,0 - 36,0 | 31.47 |  |  | 31.82 |  | 31.81 |  |  | 31.95
39 | Q59 | Oximulsion B1000 | Mistura de tensoativos aniônico e não iônico | Não aplicável | Blends and Specialties | Blend - Coatings | Não aplicável | 2015-02-10 | Acelerado | Dioxana, base 100%, ppm | MA-715 | 500 máx. | 78.8 |  |  | 70.18 |  | 96.13 |  |  | 121.88
39 | Q59 | Oximulsion B1000 | Mistura de tensoativos aniônico e não iônico | Não aplicável | Blends and Specialties | Blend - Coatings | Não aplicável | 2015-02-10 | Acelerado | Insulfatados, % | MA-722 | 4,7 - 6,3 | 5.55 |  |  | 5.64 |  | 5.58 |  |  | 5.83
39 | Q59 | Oximulsion B1000 | Mistura de tensoativos aniônico e não iônico | Não aplicável | Blends and Specialties | Blend - Coatings | Não aplicável | 2015-02-10 | Acelerado | pH, 10% aquoso, p/p | MA-729 | 11,0 - 13,0 | 11.77 |  |  | 11.76 |  | 11.83 |  |  | 11.86
39 | Q59 | Oximulsion B1000 | Mistura de tensoativos aniônico e não iônico | Não aplicável | Blends and Specialties | Blend - Coatings | Não aplicável | 2015-02-10 | Acelerado | Aparência | MA-742 | líquido límpido incolor a amarelado | Líquido, límpido e incolor |  |  | Líquido, límpido e incolor |  | Líquido, límpido e incolor |  |  | Líquido, límpido e incolor
39 | Q59 | Oximulsion B1000 | Mistura de tensoativos aniônico e não iônico | Não aplicável | Blends and Specialties | Blend - Coatings | Não aplicável | 2015-02-10 | Acelerado | Sulfato de sódio, % | MA-761 | 0,55 máx. | 0.08 |  |  | 0.09 |  | 0.1 |  |  | 0.1
39 | Q59 | Oximulsion B1000 | Mistura de tensoativos aniônico e não iônico | Não aplicável | Blends and Specialties | Blend - Coatings | Não aplicável | 2015-02-10 | Acelerado | Alcalinidade, NaOH, %p | MA-985 | 0,18 - 0,29 | 0.23 |  |  | 0.22 |  | 0.23 |  |  | 0.22
39 | Q59 | Oximulsion B1000 | Mistura de tensoativos aniônico e não iônico | Não aplicável | Blends and Specialties | Blend - Coatings | Não aplicável | 2015-02-10 | Longa duração | Matéria ativa PM430, % | MA - 588 | 25,3 - 26,2 | 25.54 |  |  |  |  | 25.57 |  |  | 25.93 | 25.65 | 25.8 | 25.79 | 26.11 | 25.85 | 25.9
39 | Q59 | Oximulsion B1000 | Mistura de tensoativos aniônico e não iônico | Não aplicável | Blends and Specialties | Blend - Coatings | Não aplicável | 2015-02-10 | Longa duração | Cloreto de sódio, %p | MA - 610 | 0,18 máx. | 0.07 |  |  |  |  | 0.1 |  |  | 0.046 | 0.05 | 0.03 | 0.05 | 0.03 | 0.02 | 0.018
39 | Q59 | Oximulsion B1000 | Mistura de tensoativos aniônico e não iônico | Não aplicável | Blends and Specialties | Blend - Coatings | Não aplicável | 2015-02-10 | Longa duração | Ferro, ppm | MA - 625 | 3 máx. | 8 |  |  |  |  | 1 |  |  | 1.57 | <1 | 0.75 | 1.2 | 1.38 | 2 | 1.92
39 | Q59 | Oximulsion B1000 | Mistura de tensoativos aniônico e não iônico | Não aplicável | Blends and Specialties | Blend - Coatings | Não aplicável | 2015-02-10 | Longa duração | Sólidos, % | MA - 658 | 30,0 - 36,0 | 31.47 |  |  |  |  | 31.62 |  |  | 31.58 | 31.74 | 31.56 | 31.74 | 31.93 | 32.81 | 31.6
39 | Q59 | Oximulsion B1000 | Mistura de tensoativos aniônico e não iônico | Não aplicável | Blends and Specialties | Blend - Coatings | Não aplicável | 2015-02-10 | Longa duração | Dioxana, base 100%, ppm | MA-715 | 500 máx. | 78.8 |  |  |  |  | 83.38 |  |  | 81.4 | 105.8 | 90.95 | 98.1 | 107.5 | 101.26 | 133.2
39 | Q59 | Oximulsion B1000 | Mistura de tensoativos aniônico e não iônico | Não aplicável | Blends and Specialties | Blend - Coatings | Não aplicável | 2015-02-10 | Longa duração | Insulfatados, % | MA-722 | 4,7 - 6,3 | 5.55 |  |  |  |  | 5.52 |  |  | 5.81 | 5.33 | 5.58 | 5.56 | 5.48 | 5.66 | 5.32
39 | Q59 | Oximulsion B1000 | Mistura de tensoativos aniônico e não iônico | Não aplicável | Blends and Specialties | Blend - Coatings | Não aplicável | 2015-02-10 | Longa duração | pH, 10% aquoso, p/p | MA-729 | 11,0 - 13,0 | 11.77 |  |  |  |  | 11.84 |  |  | 11.88 | 11.74 | 11.77 | 11.74 | 11.63 | 11.78 | 11.61
39 | Q59 | Oximulsion B1000 | Mistura de tensoativos aniônico e não iônico | Não aplicável | Blends and Specialties | Blend - Coatings | Não aplicável | 2015-02-10 | Longa duração | Aparência | MA-742 | líquido límpido incolor a amarelado | Líquido, límpido e incolor |  |  |  |  | Líquido Límpido Incolor |  |  | Líquido Límpido Incolor | Líquido Límpido Incolor | Líquido Límpido Incolor | Líquido Límpido Incolor | Líquido Límpido Incolor | Líquido Límpido Incolor | Líquido Límpido Incolor
39 | Q59 | Oximulsion B1000 | Mistura de tensoativos aniônico e não iônico | Não aplicável | Blends and Specialties | Blend - Coatings | Não aplicável | 2015-02-10 | Longa duração | Sulfato de sódio, % | MA-761 | 0,55 máx. | 0.08 |  |  |  |  | 0.1 |  |  | 0.09 | 0.1 | 0.1 | 0.06 | 0.1 | 0.1 | 0.12
39 | Q59 | Oximulsion B1000 | Mistura de tensoativos aniônico e não iônico | Não aplicável | Blends and Specialties | Blend - Coatings | Não aplicável | 2015-02-10 | Longa duração | Alcalinidade, NaOH, %p | MA-985 | 0,18 - 0,29 | 0.23 |  |  |  |  | 0.23 |  |  | 0.22 | 0.22 | 0.22 | 0.22 | 0.22 | 0.22 | 0.24
40 | W70 | Oxipurity 2170 | Acetato de isopentila | Não aplicável | Solvent | Ester | 130 | 2017-08-29 | Acelerado | Refração, índice de, 20ºC | MA-216 | 1,400 - 1,404 | 1.4005 |  |  | 1.4005 |  | 1.4004 |  |  | 1.4005
40 | W70 | Oxipurity 2170 | Acetato de isopentila | Não aplicável | Solvent | Ester | 130 | 2017-08-29 | Acelerado | Material em suspensão | MA-222 | Substancialmente livre | Substancialmente livre |  |  | Substancialmente livre |  | Substancialmente livre |  |  | Substancialmente livre
40 | W70 | Oxipurity 2170 | Acetato de isopentila | Não aplicável | Solvent | Ester | 130 | 2017-08-29 | Acelerado | Antioxidante, ppm | MA-224 | 0,1 máx | ND |  |  | ND |  | ND |  |  | ND
40 | W70 | Oxipurity 2170 | Acetato de isopentila | Não aplicável | Solvent | Ester | 130 | 2017-08-29 | Acelerado | Peróxidos ,ppm | MA-234 | 10 máx | 4.28 |  |  | 8.49 |  | 9.51 |  |  | 16.62
40 | W70 | Oxipurity 2170 | Acetato de isopentila | Não aplicável | Solvent | Ester | 130 | 2017-08-29 | Acelerado | Acetato de isopentila - AAIP, %p | MA-243 | 99,0 min | 99.52 |  |  | 99.86 |  | 99.31 |  |  | 99.53
40 | W70 | Oxipurity 2170 | Acetato de isopentila | Não aplicável | Solvent | Ester | 130 | 2017-08-29 | Acelerado | Acidez, como ácido acético, ppm | MA-638 | 200 máx | 38 |  |  | 37.5 |  | 159 |  |  | 54.37
40 | W70 | Oxipurity 2170 | Acetato de isopentila | Não aplicável | Solvent | Ester | 130 | 2017-08-29 | Acelerado | Limpidez, 25ºC | MA-747 | límpido | Límpida |  |  | Limpida |  | Límpida |  |  | Limpido
40 | W70 | Oxipurity 2170 | Acetato de isopentila | Não aplicável | Solvent | Ester | 130 | 2017-08-29 | Acelerado | Água, %p | MA-779 | 0,1 máx | 0.01 |  |  | 0.02 |  | 0.03 |  |  | 0.07
40 | W70 | Oxipurity 2170 | Acetato de isopentila | Não aplicável | Solvent | Ester | 130 | 2017-08-29 | Acelerado | Densidade, 25/25ºC | MA-866 | 0,868 - 0,878 | 0.8711 |  |  | 0.8713 |  | 0.8735 |  |  | 0.8697
40 | W70 | Oxipurity 2170 | Acetato de isopentila | Não aplicável | Solvent | Ester | 130 | 2017-08-29 | Acelerado | Cor Pt-Co, temperatura ambiente | MA-881 / NBR 5769 | 10 máx | 1.2 |  |  | 2 |  | 6.2 |  |  | 0.8
40 | W70 | Oxipurity 2170 | Acetato de isopentila | Não aplicável | Solvent | Ester | 130 | 2017-08-29 | Longa duração | Refração, índice de, 20ºC | MA-216 | 1,400 - 1,404 | 1.4005 |  |  |  |  | 1.4004 |  |  | 1.4005 | 1.4114 | 1.4006
40 | W70 | Oxipurity 2170 | Acetato de isopentila | Não aplicável | Solvent | Ester | 130 | 2017-08-29 | Longa duração | Material em suspensão | MA-222 | Substancialmente livre | Substancialmente livre |  |  |  |  | Substancialmente livre |  |  | Substancialmente livre | Substancialmente livre | Substancialmente livre
40 | W70 | Oxipurity 2170 | Acetato de isopentila | Não aplicável | Solvent | Ester | 130 | 2017-08-29 | Longa duração | Antioxidante, ppm | MA-224 | 0,1 máx | ND |  |  |  |  | ND |  |  | ND | < 0,1 | ND
40 | W70 | Oxipurity 2170 | Acetato de isopentila | Não aplicável | Solvent | Ester | 130 | 2017-08-29 | Longa duração | Peróxidos ,ppm | MA-234 | 10 máx | 4.28 |  |  |  |  | 8.28 |  |  | 9.7 | 17.32 | 15.47
40 | W70 | Oxipurity 2170 | Acetato de isopentila | Não aplicável | Solvent | Ester | 130 | 2017-08-29 | Longa duração | Acetato de isopentila - AAIP, %p | MA-243 | 99,0 min | 99.52 |  |  |  |  | 99.24 |  |  | 99.54 | 99.62 | 98.92
40 | W70 | Oxipurity 2170 | Acetato de isopentila | Não aplicável | Solvent | Ester | 130 | 2017-08-29 | Longa duração | Acidez, como ácido acético, ppm | MA-638 | 200 máx | 38 |  |  |  |  | 91 |  |  | 64.96 | 122.78 | 57
40 | W70 | Oxipurity 2170 | Acetato de isopentila | Não aplicável | Solvent | Ester | 130 | 2017-08-29 | Longa duração | Limpidez, 25ºC | MA-747 | límpido | Límpida |  |  |  |  | Límpida |  |  | Limpido | Límpido | Límpido
40 | W70 | Oxipurity 2170 | Acetato de isopentila | Não aplicável | Solvent | Ester | 130 | 2017-08-29 | Longa duração | Água, %p | MA-779 | 0,1 máx | 0.01 |  |  |  |  | 0.03 |  |  | 0.07 | 0.07 | 0.03
40 | W70 | Oxipurity 2170 | Acetato de isopentila | Não aplicável | Solvent | Ester | 130 | 2017-08-29 | Longa duração | Densidade, 25/25ºC | MA-866 | 0,868 - 0,878 | 0.8711 |  |  |  |  | 0.8732 |  |  | 0.8696 | 0.8716 | 0.8711
40 | W70 | Oxipurity 2170 | Acetato de isopentila | Não aplicável | Solvent | Ester | 130 | 2017-08-29 | Longa duração | Cor Pt-Co, temperatura ambiente | MA-881 / NBR 5769 | 10 máx | 1.2 |  |  |  |  | 2.3 |  |  | 0.8 | 8 | 2
41 | W64 | Oxipurity 3270 | Alcool isoamilico | Não aplicável | Solvent | Alcohol | 88 | 2017-08-15 | Acelerado | Piridina, %p | MA-1084 | 0,00 - 0,03 | < 0,01 |  |  | < 0,01 |  | < 0,01 |  |  | < 0,01
41 | W64 | Oxipurity 3270 | Alcool isoamilico | Não aplicável | Solvent | Alcohol | 88 | 2017-08-15 | Acelerado | 2-metil-butanol-1, % | MA-1103 | 5 - 35 | 20.48 |  |  | 20.3 |  | 20.15 |  |  | 17.8
41 | W64 | Oxipurity 3270 | Alcool isoamilico | Não aplicável | Solvent | Alcohol | 88 | 2017-08-15 | Acelerado | 3-metil-butanol-1, % | MA-1103 | 65 - 95 | 79.54 |  |  | 79.6 |  | 79.73 |  |  | 81.56
41 | W64 | Oxipurity 3270 | Alcool isoamilico | Não aplicável | Solvent | Alcohol | 88 | 2017-08-15 | Acelerado | Isobutanol + N-butanol, ppm | MA-154 | 0 - 1000 | 669 |  |  | 653 |  | 872 |  |  | 747
41 | W64 | Oxipurity 3270 | Alcool isoamilico | Não aplicável | Solvent | Alcohol | 88 | 2017-08-15 | Acelerado | Isopentanol, %p | MA-154 | 99,0 - 100,0 | 99.89 |  |  | 99.88 |  | 99.64 |  |  | 99.77
41 | W64 | Oxipurity 3270 | Alcool isoamilico | Não aplicável | Solvent | Alcohol | 88 | 2017-08-15 | Acelerado | Refração, índice de, 20ºC | MA-216 | 1,4050 - 1,4100 | 1.4073 |  |  | 1.4073 |  | 1.4073 |  |  | 1.4072
41 | W64 | Oxipurity 3270 | Alcool isoamilico | Não aplicável | Solvent | Alcohol | 88 | 2017-08-15 | Acelerado | Aldeídos, como acetaldeído, ppm | MA-220 | 0 - 500 | 166.2 |  |  | 273.82 |  | 241.05 |  |  | 514
41 | W64 | Oxipurity 3270 | Alcool isoamilico | Não aplicável | Solvent | Alcohol | 88 | 2017-08-15 | Acelerado | Material em suspensão, Admensional | MA-222 | Substancialmente Livre | isento |  |  | Isento |  | Isento |  |  | Isento
41 | W64 | Oxipurity 3270 | Alcool isoamilico | Não aplicável | Solvent | Alcohol | 88 | 2017-08-15 | Acelerado | Acidez, como ácido acético, ppm | MA-638 | 0 - 50 | 41 |  |  | 41.04 |  | 44.08 |  |  | 55.2
41 | W64 | Oxipurity 3270 | Alcool isoamilico | Não aplicável | Solvent | Alcohol | 88 | 2017-08-15 | Acelerado | Aparência, 25ºC | MA-742 | Líquido Límpido | Liquido, limpido |  |  | Líquido, limpido, Incolor |  | Líquido, limpido, Incolor |  |  | Líquido, límpido e incolor.
41 | W64 | Oxipurity 3270 | Alcool isoamilico | Não aplicável | Solvent | Alcohol | 88 | 2017-08-15 | Acelerado | Água, %p | MA-875 | 0,0 - 0,1 | 0.06 |  |  | 0.11 |  | 0.12 |  |  | 0.1
41 | W64 | Oxipurity 3270 | Alcool isoamilico | Não aplicável | Solvent | Alcohol | 88 | 2017-08-15 | Acelerado | Densidade, 20/20°C | MA-866 | 0,810 - 0,815 | 0.8125 |  |  | 0.8124 |  | 0.8125 |  |  | 0.8121
41 | W64 | Oxipurity 3270 | Alcool isoamilico | Não aplicável | Solvent | Alcohol | 88 | 2017-08-15 | Acelerado | Cor Pt-Co, temperatura ambiente | MA-881 | 0 - 15 | 1.6 |  |  | 1.4 |  | 2.2 |  |  | 2.1
41 | W64 | Oxipurity 3270 | Alcool isoamilico | Não aplicável | Solvent | Alcohol | 88 | 2017-08-15 | Acelerado | Resíduo de evaporação, %p | MA-923 | 0,00 - 0,01 | Não detectado |  |  | < 0,01 |  | < 0,01 |  |  | < 0,01
41 | W64 | Oxipurity 3270 | Alcool isoamilico | Não aplicável | Solvent | Alcohol | 88 | 2017-08-15 | Longa duração | Piridina, %p | MA-1084 | 0,00 - 0,03 | < 0,01 |  |  |  |  | < 0,01 |  |  | < 0,01 | < 0,01 | < 0,01 | < 0,01 | < 0,01 | < 0,01 | <0,01
41 | W64 | Oxipurity 3270 | Alcool isoamilico | Não aplicável | Solvent | Alcohol | 88 | 2017-08-15 | Longa duração | 2-metil-butanol-1, % | MA-1103 | 5 - 35 | 20.48 |  |  |  |  | 20.43 |  |  | 17.71 | 20.87 | 19.92 | 22.87 | 20.53 | 20.04 | 79.76
41 | W64 | Oxipurity 3270 | Alcool isoamilico | Não aplicável | Solvent | Alcohol | 88 | 2017-08-15 | Longa duração | 3-metil-butanol-1, % | MA-1103 | 65 - 95 | 79.54 |  |  |  |  | 79.46 |  |  | 81.67 | 79 | 79.65 | 76.93 | 79.33 | 79.86 | 20.1
41 | W64 | Oxipurity 3270 | Alcool isoamilico | Não aplicável | Solvent | Alcohol | 88 | 2017-08-15 | Longa duração | Isobutanol + N-butanol, ppm | MA-154 | 0 - 1000 | 669 |  |  |  |  | 765 |  |  | 751 | 830 | 636 | 700 | 600 | 774 | 733
41 | W64 | Oxipurity 3270 | Alcool isoamilico | Não aplicável | Solvent | Alcohol | 88 | 2017-08-15 | Longa duração | Isopentanol, %p | MA-154 | 99,0 - 100,0 | 99.89 |  |  |  |  | 99.74 |  |  | 99.79 | 99.77 | 99.72 | 99.7 | 99.72 | 99.75 | 99.79
41 | W64 | Oxipurity 3270 | Alcool isoamilico | Não aplicável | Solvent | Alcohol | 88 | 2017-08-15 | Longa duração | Refração, índice de, 20ºC | MA-216 | 1,4050 - 1,4100 | 1.4073 |  |  |  |  | 1.4073 |  |  | 1.4073 | 1.4073 | 1.4072 | 1.4072 | 1.4072 | 1.4073 | 1.4072
41 | W64 | Oxipurity 3270 | Alcool isoamilico | Não aplicável | Solvent | Alcohol | 88 | 2017-08-15 | Longa duração | Aldeídos, como acetaldeído, ppm | MA-220 | 0 - 500 | 166.2 |  |  |  |  | 183.97 |  |  | 342 | 227.89 | 272.61 | 378.84 | 435.73 | 101 | 872.21
41 | W64 | Oxipurity 3270 | Alcool isoamilico | Não aplicável | Solvent | Alcohol | 88 | 2017-08-15 | Longa duração | Material em suspensão, Admensional | MA-222 | Substancialmente Livre | isento |  |  |  |  | Isento |  |  | Isento | Isento | Isento | Isento | Isento | Isento | Isento
41 | W64 | Oxipurity 3270 | Alcool isoamilico | Não aplicável | Solvent | Alcohol | 88 | 2017-08-15 | Longa duração | Acidez, como ácido acético, ppm | MA-638 | 0 - 50 | 41 |  |  |  |  | 45.59 |  |  | 55.04 | 63.31 | 44.8 | 118.24 | 20.16 | 43.93 | 59
41 | W64 | Oxipurity 3270 | Alcool isoamilico | Não aplicável | Solvent | Alcohol | 88 | 2017-08-15 | Longa duração | Aparência, 25ºC | MA-742 | Líquido Límpido | Liquido, limpido |  |  |  |  | Líquido, límpido e incolor. |  |  | Líquido, límpido e incolor | Líquido, límpido e incolor | Líquido, límpido e incolor | Líquido, límpido e incolor | Líquido, límpido e incolor | Líquido, límpido e incolor | Líquido, límpido e incolor
41 | W64 | Oxipurity 3270 | Alcool isoamilico | Não aplicável | Solvent | Alcohol | 88 | 2017-08-15 | Longa duração | Água, %p | MA-875 | 0,0 - 0,1 | 0.06 |  |  |  |  | 0.11 |  |  | 0.1 | 0.13 | 0.12 | 0.12 | 0.14 | 0.11 | 0.14
41 | W64 | Oxipurity 3270 | Alcool isoamilico | Não aplicável | Solvent | Alcohol | 88 | 2017-08-15 | Longa duração | Densidade, 20/20°C | MA-866 | 0,810 - 0,815 | 0.8125 |  |  |  |  | 0.8124 |  |  | 0.8121 | 0.8125 | 0.8124 | 0.8128 | 0.8124 | 0.8125 | 0.8125
41 | W64 | Oxipurity 3270 | Alcool isoamilico | Não aplicável | Solvent | Alcohol | 88 | 2017-08-15 | Longa duração | Cor Pt-Co, temperatura ambiente | MA-881 | 0 - 15 | 1.6 |  |  |  |  | 2 |  |  | 1.5 | 1.6 | < 1 | 2.2 | 2.3 | 1.3 | 4.3
41 | W64 | Oxipurity 3270 | Alcool isoamilico | Não aplicável | Solvent | Alcohol | 88 | 2017-08-15 | Longa duração | Resíduo de evaporação, %p | MA-923 | 0,00 - 0,01 | Não detectado |  |  |  |  | < 0,01 |  |  | < 0,01 | ND | ND | < 0,01 | < 0,01 | < 0,01 | < 0,01
42 | T93 | Oxisense S 0440 | Polietileno glicol 200, óleo de mamona hidrogenado com 40EO e água | Não aplicável | Blends and Specialties | Blend - HPC | Não aplicável | 2017-04-20 | Acelerado | Aparência, 25°C | MA-742 | Líquido incolor a levemente amarelado | Líquido Límpido Incolor |  |  | Líquido Límpido Incolor |  | Líquido Límpido Incolor |  |  | Líquido Límpido Incolor
42 | T93 | Oxisense S 0440 | Polietileno glicol 200, óleo de mamona hidrogenado com 40EO e água | Não aplicável | Blends and Specialties | Blend - HPC | Não aplicável | 2017-04-20 | Acelerado | pH, 1% p/p solução aquosa, 25°C | MA-729 | 5,0 - 8,0 | 6.59 |  |  | 6.64 |  | 6.29 |  |  | 6.32
42 | T93 | Oxisense S 0440 | Polietileno glicol 200, óleo de mamona hidrogenado com 40EO e água | Não aplicável | Blends and Specialties | Blend - HPC | Não aplicável | 2017-04-20 | Acelerado | Índice de Saponificação, mg KOH/g | MA-810 | 8 - 20 | 9.54 |  |  | 10.4 |  | 10.46 |  |  | 11.21
42 | T93 | Oxisense S 0440 | Polietileno glicol 200, óleo de mamona hidrogenado com 40EO e água | Não aplicável | Blends and Specialties | Blend - HPC | Não aplicável | 2017-04-20 | Acelerado | Água, % | MA-875 | 3,0 - 7,0 | 5.15 |  |  | 5.18 |  | 5.29 |  |  | 5.18
42 | T93 | Oxisense S 0440 | Polietileno glicol 200, óleo de mamona hidrogenado com 40EO e água | Não aplicável | Blends and Specialties | Blend - HPC | Não aplicável | 2017-04-20 | Longa duração | Aparência, 25°C | MA-742 | Líquido incolor a levemente amarelado | Líquido Límpido Incolor |  |  |  |  | Líquido Límpido Incolor |  |  | Líquido Límpido Incolor | Líquido Límpido Incolor | Líquido Límpido Incolor | Líquido Límpido Incolor | Líquido Límpido Incolor | Líquido Límpido Incolor | Líquido, límpido e levemente amarelado
42 | T93 | Oxisense S 0440 | Polietileno glicol 200, óleo de mamona hidrogenado com 40EO e água | Não aplicável | Blends and Specialties | Blend - HPC | Não aplicável | 2017-04-20 | Longa duração | pH, 1% p/p solução aquosa, 25°C | MA-729 | 5,0 - 8,0 | 6.59 |  |  |  |  | 6.61 |  |  | 6.55 | 6.02 | 5.86 | 5.92 | 6.39 | 6.56 | 5.9
42 | T93 | Oxisense S 0440 | Polietileno glicol 200, óleo de mamona hidrogenado com 40EO e água | Não aplicável | Blends and Specialties | Blend - HPC | Não aplicável | 2017-04-20 | Longa duração | Índice de Saponificação, mg KOH/g | MA-810 | 8 - 20 | 9.54 |  |  |  |  | 9.42 |  |  | 11.48 | 11.16 | 10.56 | 10.59 | 13.7 | 14.61 | 13.34
42 | T93 | Oxisense S 0440 | Polietileno glicol 200, óleo de mamona hidrogenado com 40EO e água | Não aplicável | Blends and Specialties | Blend - HPC | Não aplicável | 2017-04-20 | Longa duração | Água, % | MA-875 | 3,0 - 7,0 | 5.15 |  |  |  |  | 5.12 |  |  | 5.2 | 5.1 | 5.08 | 5.22 | 5.27 | 5.26 | 5.17
43 | AL2 | Oxitive 7140 | Mistura de alcoois etoxilados | Não aplicável | Blends and Specialties | Blend - Coatings | Não aplicável | 2022-02-23 | Acelerado | Material em suspensão, adimencional | MA-222 | Substancialmente livre | Isento |  |  |  |  | Isento |  |  | Isento
43 | AL2 | Oxitive 7140 | Mistura de alcoois etoxilados | Não aplicável | Blends and Specialties | Blend - Coatings | Não aplicável | 2022-02-23 | Acelerado | pH, 1% p/p, aquoso, 25ºC | MA-729 | 6,2 a 7,3 | 6.29 |  |  |  |  | 5.97 |  |  | 6.3
43 | AL2 | Oxitive 7140 | Mistura de alcoois etoxilados | Não aplicável | Blends and Specialties | Blend - Coatings | Não aplicável | 2022-02-23 | Acelerado | Aparência, 25ºC | MA-742 | Líquido, Límpido | Líquido, límpido, amarelado |  |  |  |  | Líquido, límpido, amarelado |  |  | Líquido, límpido, levemente amarelo
43 | AL2 | Oxitive 7140 | Mistura de alcoois etoxilados | Não aplicável | Blends and Specialties | Blend - Coatings | Não aplicável | 2022-02-23 | Acelerado | Viscosidade, 8ºC, CP | MA-766 | Max. 100000 | 2208.8 |  |  |  |  | 2126 |  |  | 2152
43 | AL2 | Oxitive 7140 | Mistura de alcoois etoxilados | Não aplicável | Blends and Specialties | Blend - Coatings | Não aplicável | 2022-02-23 | Acelerado | Cor Gardner, 25ºC | MA-881 | Máx. 2,5 | 0.2 |  |  |  |  | 0.2 |  |  | 0.2
43 | AL2 | Oxitive 7140 | Mistura de alcoois etoxilados | Não aplicável | Blends and Specialties | Blend - Coatings | Não aplicável | 2022-02-23 | Acelerado | Água, % | MA-875 | 30,5 a 32,5 | 31.42 |  |  |  |  | 31.14 |  |  | 31.35
43 | AL2 | Oxitive 7140 | Mistura de alcoois etoxilados | Não aplicável | Blends and Specialties | Blend - Coatings | Não aplicável | 2022-02-23 | Acelerado | Sólidos, % | MA-943 | 67,5 a 69,5 | 68.9 |  |  |  |  | 68.4 |  |  | 68.29
43 | AL2 | Oxitive 7140 | Mistura de alcoois etoxilados | Não aplicável | Blends and Specialties | Blend - Coatings | Não aplicável | 2022-02-23 | Longa duração | Material em suspensão, adimencional | MA-222 | Substancialmente livre | Isento | [9 empty] | Isento | Isento | Isento
43 | AL2 | Oxitive 7140 | Mistura de alcoois etoxilados | Não aplicável | Blends and Specialties | Blend - Coatings | Não aplicável | 2022-02-23 | Longa duração | pH, 1% p/p, aquoso, 25ºC | MA-729 | 6,2 a 7,3 | 6.29 | [9 empty] | 5.5 | 5.71 | 5.22
43 | AL2 | Oxitive 7140 | Mistura de alcoois etoxilados | Não aplicável | Blends and Specialties | Blend - Coatings | Não aplicável | 2022-02-23 | Longa duração | Aparência, 25ºC | MA-742 | Líquido, Límpido | Líquido, límpido, amarelado | [9 empty] | Líquido, límpido, incolor | Líquido, límpido, levemente amarelado | Líquido, límpido, amarelado
43 | AL2 | Oxitive 7140 | Mistura de alcoois etoxilados | Não aplicável | Blends and Specialties | Blend - Coatings | Não aplicável | 2022-02-23 | Longa duração | Viscosidade, 8ºC, CP | MA-766 | Max. 100000 | 2208.8 | [9 empty] | 2175.3 | 2061 | 2145
43 | AL2 | Oxitive 7140 | Mistura de alcoois etoxilados | Não aplicável | Blends and Specialties | Blend - Coatings | Não aplicável | 2022-02-23 | Longa duração | Cor Gardner, 25ºC | MA-881 | Máx. 2,5 | 0.2 | [9 empty] | 0.2 | 0.2 | 0.2
43 | AL2 | Oxitive 7140 | Mistura de alcoois etoxilados | Não aplicável | Blends and Specialties | Blend - Coatings | Não aplicável | 2022-02-23 | Longa duração | Água, % | MA-875 | 30,5 a 32,5 | 31.42 | [9 empty] | 31.34 | 31.61 | 30.69
43 | AL2 | Oxitive 7140 | Mistura de alcoois etoxilados | Não aplicável | Blends and Specialties | Blend - Coatings | Não aplicável | 2022-02-23 | Longa duração | Sólidos, % | MA-943 | 67,5 a 69,5 | 68.9 | [9 empty] | 68.2 | 68.59 | 68.34
44 | S55 | Pacote Anticorrosivo para DOT4 | Mistura anticorrosiva para DOT4 | Não aplicável | Blends and Specialties | Blend - DOT | Não aplicável | 2016-05-13 | Acelerado | Benzotriazol, % | MA-1328 | 3,1 - 3,6 | 3.22 |  |  | 3.11 |  | 3.02 |  |  | 3.02
44 | S55 | Pacote Anticorrosivo para DOT4 | Mistura anticorrosiva para DOT4 | Não aplicável | Blends and Specialties | Blend - DOT | Não aplicável | 2016-05-13 | Acelerado | DEA, % | MA-1328 | 25,0 - 28,7 | 26.02 |  |  | 25.62 |  | 25.61 |  |  | 25.56
44 | S55 | Pacote Anticorrosivo para DOT4 | Mistura anticorrosiva para DOT4 | Não aplicável | Blends and Specialties | Blend - DOT | Não aplicável | 2016-05-13 | Acelerado | Difenilamina, % | MA-1328 | 3,1 - 3,6 | 3.17 |  |  | 3.12 |  | 3.14 |  |  | 3.18
44 | S55 | Pacote Anticorrosivo para DOT4 | Mistura anticorrosiva para DOT4 | Não aplicável | Blends and Specialties | Blend - DOT | Não aplicável | 2016-05-13 | Acelerado | Metiltriglicol, % | MA-1328 | 10,0 - 11,6 | 10.7 |  |  | 10.58 |  | 10.76 |  |  | 10.62
44 | S55 | Pacote Anticorrosivo para DOT4 | Mistura anticorrosiva para DOT4 | Não aplicável | Blends and Specialties | Blend - DOT | Não aplicável | 2016-05-13 | Acelerado | Ultrafluid CI 80, % | MA-1328 | 46,0 - 52,0 | 47.04 |  |  | 46.27 |  | 46.15 |  |  | 46.09
44 | S55 | Pacote Anticorrosivo para DOT4 | Mistura anticorrosiva para DOT4 | Não aplicável | Blends and Specialties | Blend - DOT | Não aplicável | 2016-05-13 | Acelerado | Cor PtCo temperatura ambiente | MA-881 | 500 máx. | 120 |  |  | 183 |  | 213.6 |  |  | 350
44 | S55 | Pacote Anticorrosivo para DOT4 | Mistura anticorrosiva para DOT4 | Não aplicável | Blends and Specialties | Blend - DOT | Não aplicável | 2016-05-13 | Longa duração | Benzotriazol, % | MA-1328 | 3,1 - 3,6 | 3.22 |  |  |  |  | 3.01 |  |  | 3.02 | 3.2 | 3.2 | 3.32 | 2.7
44 | S55 | Pacote Anticorrosivo para DOT4 | Mistura anticorrosiva para DOT4 | Não aplicável | Blends and Specialties | Blend - DOT | Não aplicável | 2016-05-13 | Longa duração | DEA, % | MA-1328 | 25,0 - 28,7 | 26.02 |  |  |  |  | 25.59 |  |  | 25.51 | 26.19 | 26 | 26.4 | 24.65
44 | S55 | Pacote Anticorrosivo para DOT4 | Mistura anticorrosiva para DOT4 | Não aplicável | Blends and Specialties | Blend - DOT | Não aplicável | 2016-05-13 | Longa duração | Difenilamina, % | MA-1328 | 3,1 - 3,6 | 3.17 |  |  |  |  | 3.16 |  |  | 3.2 | 3.14 | 3 | 3.1 | 2.64
44 | S55 | Pacote Anticorrosivo para DOT4 | Mistura anticorrosiva para DOT4 | Não aplicável | Blends and Specialties | Blend - DOT | Não aplicável | 2016-05-13 | Longa duração | Metiltriglicol, % | MA-1328 | 10,0 - 11,6 | 10.7 |  |  |  |  | 10.69 |  |  | 10.67 | 10.74 | 10.7 | 10.97 | 9.32
44 | S55 | Pacote Anticorrosivo para DOT4 | Mistura anticorrosiva para DOT4 | Não aplicável | Blends and Specialties | Blend - DOT | Não aplicável | 2016-05-13 | Longa duração | Ultrafluid CI 80, % | MA-1328 | 46,0 - 52,0 | 47.04 |  |  |  |  | 46.25 |  |  | 46.13 | 47.09 | 47.2 | 46.94 | 48.42
44 | S55 | Pacote Anticorrosivo para DOT4 | Mistura anticorrosiva para DOT4 | Não aplicável | Blends and Specialties | Blend - DOT | Não aplicável | 2016-05-13 | Longa duração | Cor PtCo temperatura ambiente | MA-881 | 500 máx. | 120 |  |  |  |  | 222.1 |  |  | 350 | 200 | 200 | 302.7 | >506
45 | H08 | SURFOM 1322 SC | Triestirilfenol 16EO fosfatado neutralizado com TEA | 16EO | Esters and Their Derivatives | Phosphate ester | 1144 | 2013-03-19 | Acelerado | Teor de Água | MA - 875 | máximo 2,5 | 1.41 | 1.39 | 1.46 | 1.37 | 1.38 | 1.49 | 1.42 | 1.34 | 1.6
45 | H08 | SURFOM 1322 SC | Triestirilfenol 16EO fosfatado neutralizado com TEA | 16EO | Esters and Their Derivatives | Phosphate ester | 1144 | 2013-03-19 | Acelerado | pH, 5% aquoso | MA - 729 | 7,0 a 8,0 | 7.43 | 7.56 | 7.54 | 7.5 | 7.49 | 7.54 | 7.4 | 7.61 | 7.58
45 | H08 | SURFOM 1322 SC | Triestirilfenol 16EO fosfatado neutralizado com TEA | 16EO | Esters and Their Derivatives | Phosphate ester | 1144 | 2013-03-19 | Acelerado | Ponto de névoa 1% p/p, NaCl 5% p/p | MA - 778 | 65 a 85 | 74.7 | 75.5 | 75.9 | 75.8 | 76.2 | 75.8 | 75.4 | 75.81 | 75.51
45 | H08 | SURFOM 1322 SC | Triestirilfenol 16EO fosfatado neutralizado com TEA | 16EO | Esters and Their Derivatives | Phosphate ester | 1144 | 2013-03-19 | Acelerado | Índice de acidez | MA - 638 | 37 a 57 | 42 | 42.6 | 42.78 | 45.35 | 43.34 | 43.48 | 45.11 | 46.28 | 42.74
45 | H08 | SURFOM 1322 SC | Triestirilfenol 16EO fosfatado neutralizado com TEA | 16EO | Esters and Their Derivatives | Phosphate ester | 1144 | 2013-03-19 | Acelerado | Aparência | MA - 742 | líquido viscoso, límpido e turvo, amarelo e âmbar | Líquido, límpido e amarelado | Líquido, límpido e amarelado | Líquido, límpido e amarelado | Líquido, límpido e amarelado | Líquido, límpido e amarelado | Líquido, límpido e amarelado | Líquido, límpido e amarelado | Sólido e Esbranquiçado | Líquido, límpido e amarelado
45 | H08 | SURFOM 1322 SC | Triestirilfenol 16EO fosfatado neutralizado com TEA | 16EO | Esters and Their Derivatives | Phosphate ester | 1144 | 2013-03-19 | Longa duração | Teor de Água | MA - 875 | máximo 2,5 | 1.41 |  |  |  |  | 1.47 |  |  | 1.6 | 1.4 | 1.56 | 3.26 | 1.54 | 4.52 | 1.76
45 | H08 | SURFOM 1322 SC | Triestirilfenol 16EO fosfatado neutralizado com TEA | 16EO | Esters and Their Derivatives | Phosphate ester | 1144 | 2013-03-19 | Longa duração | pH, 5% aquoso | MA - 729 | 7,0 a 8,0 | 7.43 |  |  |  |  | 7.52 |  |  | 7.56 | 7.46 | 7.71 | 7.45 | 7.7 | 7.54 | 7.9
45 | H08 | SURFOM 1322 SC | Triestirilfenol 16EO fosfatado neutralizado com TEA | 16EO | Esters and Their Derivatives | Phosphate ester | 1144 | 2013-03-19 | Longa duração | Ponto de névoa 1% p/p, NaCl 5% p/p | MA - 778 | 65 a 85 | 74.7 |  |  |  |  | 75.9 |  |  | 75.71 | 76.46 | 75.5 | 75.3 | 75.16 | 75.2 | 77
45 | H08 | SURFOM 1322 SC | Triestirilfenol 16EO fosfatado neutralizado com TEA | 16EO | Esters and Their Derivatives | Phosphate ester | 1144 | 2013-03-19 | Longa duração | Índice de acidez | MA - 638 | 37 a 57 | 42 |  |  |  |  | 50.53 |  |  | 42.75 | 40.9 | 39.1 | 43.82 | 36.42 | 43.46 | 35.36
45 | H08 | SURFOM 1322 SC | Triestirilfenol 16EO fosfatado neutralizado com TEA | 16EO | Esters and Their Derivatives | Phosphate ester | 1144 | 2013-03-19 | Longa duração | Aparência | MA - 742 | líquido viscoso, límpido e turvo, amarelo e âmbar | Líquido, límpido e amarelado |  |  |  |  | Líquido, límpido e amarelado |  |  | Líquido, límpido e amarelado | Líquido, límpido e amarelado | Líquido, límpido e amarelado | Líquido, límpido e amarelado | Líquido, límpido e amarelado | Líquido, límpido e amarelado | Líquido, límpido e amarelado
46 | 59S | Surfom 1323 SC | Triestirilfenol 16EO fosfatado na forma ácida | 16EO | Esters and Their Derivatives | Phosphate ester | 1083 | 2024-01-13 | Acelerado | Acidez, índice de (1ª viragem), mgKOH/g | MA-574 | 20,0 - 27,0 | 23.77 | [7 empty] | 23.69
46 | 59S | Surfom 1323 SC | Triestirilfenol 16EO fosfatado na forma ácida | 16EO | Esters and Their Derivatives | Phosphate ester | 1083 | 2024-01-13 | Acelerado | Acidez, índice de (2ª viragem), mgKOH/g | MA-574 | 44,0 - 52,0 | 48.72 | [7 empty] | 48.72
46 | 59S | Surfom 1323 SC | Triestirilfenol 16EO fosfatado na forma ácida | 16EO | Esters and Their Derivatives | Phosphate ester | 1083 | 2024-01-13 | Acelerado | Ácido fosfórico livre, %p | MA-574 | 0,0 - 2,0 | 1.17 | [7 empty] | 1.2
46 | 59S | Surfom 1323 SC | Triestirilfenol 16EO fosfatado na forma ácida | 16EO | Esters and Their Derivatives | Phosphate ester | 1083 | 2024-01-13 | Acelerado | Diester, %p | MA-574 | 0,0 - 3,0 | ND | [7 empty] | ND
46 | 59S | Surfom 1323 SC | Triestirilfenol 16EO fosfatado na forma ácida | 16EO | Esters and Their Derivatives | Phosphate ester | 1083 | 2024-01-13 | Acelerado | Monoester, %p | MA-574 | 28,0 - 35,0 | 36.57 | [7 empty] | 36.38
46 | 59S | Surfom 1323 SC | Triestirilfenol 16EO fosfatado na forma ácida | 16EO | Esters and Their Derivatives | Phosphate ester | 1083 | 2024-01-13 | Acelerado | pH 5% p/p aquoso, 25°C | MA-729 | 1,5 - 2,7 | 1.96 | [7 empty] | 2.2
46 | 59S | Surfom 1323 SC | Triestirilfenol 16EO fosfatado na forma ácida | 16EO | Esters and Their Derivatives | Phosphate ester | 1083 | 2024-01-13 | Acelerado | Aparência, 25°C | MA-742 | Líquido viscoso, amarelo a marrom claro | Líquido, turvo e amarelo | [7 empty] | Líquido viscoso, límpido e amarelo
46 | 59S | Surfom 1323 SC | Triestirilfenol 16EO fosfatado na forma ácida | 16EO | Esters and Their Derivatives | Phosphate ester | 1083 | 2024-01-13 | Acelerado | Ponto de névoa 1% p/p, NaCl 5% p/p °C | MA-778 | 59 - 63 | 60.6 | [7 empty] | 62.15
46 | 59S | Surfom 1323 SC | Triestirilfenol 16EO fosfatado na forma ácida | 16EO | Esters and Their Derivatives | Phosphate ester | 1083 | 2024-01-13 | Acelerado | Água, % | MA-875 | 0,0 - 2,3 | 0.04 | [7 empty] | 0.5
47 | N90 | Surfom 1325 SC | Triestirilfenol 16EO fosfatado neutralizado com potássio em propilenoglicol | 16EO | Esters and Their Derivatives | Phosphate ester | 1099 | 2023-12-28 | Acelerado | Sólidos totais | MA-657 | 39 - 42 | 41.25 | [7 empty] | 40.81
47 | N90 | Surfom 1325 SC | Triestirilfenol 16EO fosfatado neutralizado com potássio em propilenoglicol | 16EO | Esters and Their Derivatives | Phosphate ester | 1099 | 2023-12-28 | Acelerado | pH 1% p/p aquoso, 25°C | MA-729 | 8,0 - 8,8 | 8.51 | [7 empty] | 8.41
47 | N90 | Surfom 1325 SC | Triestirilfenol 16EO fosfatado neutralizado com potássio em propilenoglicol | 16EO | Esters and Their Derivatives | Phosphate ester | 1099 | 2023-12-28 | Acelerado | Aparência, 25°C | MA-742 | Líquido, límpido, viscoso, incolor a amarelado | Líquido, límpido e amarelado | [7 empty] | Líquido, límpido e amarelado
47 | N90 | Surfom 1325 SC | Triestirilfenol 16EO fosfatado neutralizado com potássio em propilenoglicol | 16EO | Esters and Their Derivatives | Phosphate ester | 1099 | 2023-12-28 | Acelerado | Ponto de névoa 1% p/p, NaCl 5% p/p °C | MA-778 | 74,0 - 85,0 | 80.44 | [7 empty] | 82.55
47 | N90 | Surfom 1325 SC | Triestirilfenol 16EO fosfatado neutralizado com potássio em propilenoglicol | 16EO | Esters and Their Derivatives | Phosphate ester | 1099 | 2023-12-28 | Acelerado | Água, % | MA-875 | 0,0 - 5,0 | 2.64 | [7 empty] | 2.71
48 | 81C | Surfom 1500 SC | Nonilfenol 6EO fosfatado | 6EO | Esters and Their Derivatives | Phosphate ester | Não disponível | 2017-10-20 | Acelerado | Sólidos, %p | MA-658 | 81,0 - 89,0 | 82.57 |  |  | 83.12 |  | 83.7 |  |  | 82.91
48 | 81C | Surfom 1500 SC | Nonilfenol 6EO fosfatado | 6EO | Esters and Their Derivatives | Phosphate ester | Não disponível | 2017-10-20 | Acelerado | Viscosidade, 25ºC,BKF LVT 12rpm, sp3, cP | MA-664 | 1800 - 3800 | 2063 |  |  | 2059 |  | 2040 |  |  | 1892
48 | 81C | Surfom 1500 SC | Nonilfenol 6EO fosfatado | 6EO | Esters and Their Derivatives | Phosphate ester | Não disponível | 2017-10-20 | Acelerado | pH, 5% p/p, aquoso, 25ºC | MA-729 | 7,0 - 8,5 | 7.48 |  |  | 7.4 |  | 7.39 |  |  | 7.4
48 | 81C | Surfom 1500 SC | Nonilfenol 6EO fosfatado | 6EO | Esters and Their Derivatives | Phosphate ester | Não disponível | 2017-10-20 | Acelerado | Aparência, aprox. 25ºC | MA-742 | Liquido Amarelado | Líquido Límpido Amarelado |  |  | Líquido Límpido Amarelado |  | Líquido Límpido Amarelado |  |  | Líquido Límpido Amarelado
48 | 81C | Surfom 1500 SC | Nonilfenol 6EO fosfatado | 6EO | Esters and Their Derivatives | Phosphate ester | Não disponível | 2017-10-20 | Acelerado | Água, %p | MA-875 | 11,0 - 19,0 | 13.32 |  |  | 13.7 |  | 13.53 |  |  | 13.14
48 | 81C | Surfom 1500 SC | Nonilfenol 6EO fosfatado | 6EO | Esters and Their Derivatives | Phosphate ester | Não disponível | 2017-10-20 | Acelerado | Cor Gardner, 25ºC | MA-881 | 0 - 6 | 2.2 |  |  | 1.8 |  | 2 |  |  | 1.4
48 | 81C | Surfom 1500 SC | Nonilfenol 6EO fosfatado | 6EO | Esters and Their Derivatives | Phosphate ester | Não disponível | 2017-10-20 | Longa duração | Sólidos, %p | MA-658 | 81,0 - 89,0 | 82.57 |  |  |  |  | 83.66 |  |  | 82.96 | 83.8 | 85.43 | 83.15 | 84.99 | 84.18 | 84.7
48 | 81C | Surfom 1500 SC | Nonilfenol 6EO fosfatado | 6EO | Esters and Their Derivatives | Phosphate ester | Não disponível | 2017-10-20 | Longa duração | Viscosidade, 25ºC,BKF LVT 12rpm, sp3, cP | MA-664 | 1800 - 3800 | 2063 |  |  |  |  | 2010 |  |  | 1874 | 1930 | 1920 | 1957.5 | 2042 | 2070 | 2025
48 | 81C | Surfom 1500 SC | Nonilfenol 6EO fosfatado | 6EO | Esters and Their Derivatives | Phosphate ester | Não disponível | 2017-10-20 | Longa duração | pH, 5% p/p, aquoso, 25ºC | MA-729 | 7,0 - 8,5 | 7.48 |  |  |  |  | 7.42 |  |  | 7.4 | 7.27 | 7.49 | 7.42 | 7.36 | 7.31 | 7.4
48 | 81C | Surfom 1500 SC | Nonilfenol 6EO fosfatado | 6EO | Esters and Their Derivatives | Phosphate ester | Não disponível | 2017-10-20 | Longa duração | Aparência, aprox. 25ºC | MA-742 | Liquido Amarelado | Líquido Límpido Amarelado |  |  |  |  | Líquido Límpido Amarelado |  |  | Líquido Límpido Amarelado | Líquido Límpido Amarelado | Líquido Límpido Amarelado | Líquido Límpido âmbar | Líquido Límpido Amarelado | Líquido Límpido Amarelado | Líquido Límpido Amarelado
48 | 81C | Surfom 1500 SC | Nonilfenol 6EO fosfatado | 6EO | Esters and Their Derivatives | Phosphate ester | Não disponível | 2017-10-20 | Longa duração | Água, %p | MA-875 | 11,0 - 19,0 | 13.32 |  |  |  |  | 13.49 |  |  | 13.09 | 13.36 | 13.71 | 13.51 | 13.3 | 13.5 | 13.05
48 | 81C | Surfom 1500 SC | Nonilfenol 6EO fosfatado | 6EO | Esters and Their Derivatives | Phosphate ester | Não disponível | 2017-10-20 | Longa duração | Cor Gardner, 25ºC | MA-881 | 0 - 6 | 2.2 |  |  |  |  | 2.2 |  |  | 1.7 | 1.8 | 1.7 | 1.6 | 1.4 | 1.2 | 1.2
49 | AK9 | Surfom 9131 | Alcool C12-14 secundário etoxilado | 9EO | Ethoxylates and Propoxylates | Ethoxylated synthetic alcohol | 596 | 2022-07-08 | Acelerado | Hidroxila, índice de, mg KOH/g | MA-525 | 80 - 110 | 97.56 |  |  |  |  | 98.96 |  |  | 92.93
49 | AK9 | Surfom 9131 | Alcool C12-14 secundário etoxilado | 9EO | Ethoxylates and Propoxylates | Ethoxylated synthetic alcohol | 596 | 2022-07-08 | Acelerado | Acidez, índice de, mgKOH/g | MA-638 | 0,02 - 10000,00 | 0.12 |  |  |  |  | 0.259 |  |  | 0.23
49 | AK9 | Surfom 9131 | Alcool C12-14 secundário etoxilado | 9EO | Ethoxylates and Propoxylates | Ethoxylated synthetic alcohol | 596 | 2022-07-08 | Acelerado | pH 1% p/p, aquoso, 25ºC | MA-729 | 5,7 - 7,3 | 6.6 |  |  |  |  | 6.26 |  |  | 6.6
49 | AK9 | Surfom 9131 | Alcool C12-14 secundário etoxilado | 9EO | Ethoxylates and Propoxylates | Ethoxylated synthetic alcohol | 596 | 2022-07-08 | Acelerado | Aparência, 25ºC | MA-742 | Líquido, Límpido, incolor a amarelo | Líquido, límpido e amarelado |  |  |  |  | Líquido, límpido e amarelado |  |  | Líquido, límpido e amarelado
49 | AK9 | Surfom 9131 | Alcool C12-14 secundário etoxilado | 9EO | Ethoxylates and Propoxylates | Ethoxylated synthetic alcohol | 596 | 2022-07-08 | Acelerado | Ponto de névoa, 1% p/p, aquoso, ºC | MA-778 | 58,0 - 62,0 | 58.34 |  |  |  |  | 58.2 |  |  | 58.2
49 | AK9 | Surfom 9131 | Alcool C12-14 secundário etoxilado | 9EO | Ethoxylates and Propoxylates | Ethoxylated synthetic alcohol | 596 | 2022-07-08 | Acelerado | Oxido de etileno residual, ppm | MA-706 | 0 - 1 | ND |  |  |  |  | ND |  |  | ND
49 | AK9 | Surfom 9131 | Alcool C12-14 secundário etoxilado | 9EO | Ethoxylates and Propoxylates | Ethoxylated synthetic alcohol | 596 | 2022-07-08 | Acelerado | Dioxana, ppm | MA-716 | 0 - 10 | ND |  |  |  |  | ND |  |  | ND
49 | AK9 | Surfom 9131 | Alcool C12-14 secundário etoxilado | 9EO | Ethoxylates and Propoxylates | Ethoxylated synthetic alcohol | 596 | 2022-07-08 | Acelerado | Água, % | MA-875 | 0,0 - 0,4 | 0.2 |  |  |  |  | 0.27 |  |  | 0.21
49 | AK9 | Surfom 9131 | Alcool C12-14 secundário etoxilado | 9EO | Ethoxylates and Propoxylates | Ethoxylated synthetic alcohol | 596 | 2022-07-08 | Acelerado | Cor Pt-Co, 25ºC | MA-841 | 0 - 200 | 55 |  |  |  |  | 70 |  |  | 126.1
49 | AK9 | Surfom 9131 | Alcool C12-14 secundário etoxilado | 9EO | Ethoxylates and Propoxylates | Ethoxylated synthetic alcohol | 596 | 2022-07-08 | Longa duração | Hidroxila, índice de, mg KOH/g | MA-525 | 80 - 110 | 97.56 | [9 empty] | 88.73 | 99.74 | 97.22
49 | AK9 | Surfom 9131 | Alcool C12-14 secundário etoxilado | 9EO | Ethoxylates and Propoxylates | Ethoxylated synthetic alcohol | 596 | 2022-07-08 | Longa duração | Acidez, índice de, mgKOH/g | MA-638 | 0,02 - 10000,00 | 0.12 | [9 empty] | 0.31 | 0.27 | 0.24
49 | AK9 | Surfom 9131 | Alcool C12-14 secundário etoxilado | 9EO | Ethoxylates and Propoxylates | Ethoxylated synthetic alcohol | 596 | 2022-07-08 | Longa duração | pH 1% p/p, aquoso, 25ºC | MA-729 | 5,7 - 7,3 | 6.6 | [9 empty] | 6.2 | 6.19 | 5.98
49 | AK9 | Surfom 9131 | Alcool C12-14 secundário etoxilado | 9EO | Ethoxylates and Propoxylates | Ethoxylated synthetic alcohol | 596 | 2022-07-08 | Longa duração | Aparência, 25ºC | MA-742 | Líquido, Límpido, incolor a amarelo | Líquido, límpido e amarelado | [9 empty] | Líquido, límpido e amarelado | Líquido, límpido e amarelo | Líquido, límpido e amarelo
49 | AK9 | Surfom 9131 | Alcool C12-14 secundário etoxilado | 9EO | Ethoxylates and Propoxylates | Ethoxylated synthetic alcohol | 596 | 2022-07-08 | Longa duração | Ponto de névoa, 1% p/p, aquoso, ºC | MA-778 | 58,0 - 62,0 | 58.34 | [9 empty] | 58.3 | 58.6 | 59.04
49 | AK9 | Surfom 9131 | Alcool C12-14 secundário etoxilado | 9EO | Ethoxylates and Propoxylates | Ethoxylated synthetic alcohol | 596 | 2022-07-08 | Longa duração | Oxido de etileno residual, ppm | MA-706 | 0 - 1 | ND | [9 empty] | ND | ND | ND
49 | AK9 | Surfom 9131 | Alcool C12-14 secundário etoxilado | 9EO | Ethoxylates and Propoxylates | Ethoxylated synthetic alcohol | 596 | 2022-07-08 | Longa duração | Dioxana, ppm | MA-716 | 0 - 10 | ND | [9 empty] | ND | ND | ND
49 | AK9 | Surfom 9131 | Alcool C12-14 secundário etoxilado | 9EO | Ethoxylates and Propoxylates | Ethoxylated synthetic alcohol | 596 | 2022-07-08 | Longa duração | Água, % | MA-875 | 0,0 - 0,4 | 0.2 | [9 empty] | 0.26 | 0.24 | 0.22
49 | AK9 | Surfom 9131 | Alcool C12-14 secundário etoxilado | 9EO | Ethoxylates and Propoxylates | Ethoxylated synthetic alcohol | 596 | 2022-07-08 | Longa duração | Cor Pt-Co, 25ºC | MA-841 | 0 - 200 | 55 | [9 empty] | 80 | 116.5 | 150.9
50 | G32 | Surfom ADJ 8028 | Mistura de tensoativos aniônico e não iônico | Não aplicável | Blends and Specialties | Blend - Crop | Não aplicável | 2020-03-05 | Acelerado | Material em suspensão, Admensional | MA-222 | substancialmente livre | Isento |  |  | Isento |  | Isento |  |  | Isento
50 | G32 | Surfom ADJ 8028 | Mistura de tensoativos aniônico e não iônico | Não aplicável | Blends and Specialties | Blend - Crop | Não aplicável | 2020-03-05 | Acelerado | Matéria ativa, %p - (PM = 346) | MA-587 | 19,5 - 23,5 | 22.56 |  |  | 22.51 |  | 22.06 |  |  | 22.54
50 | G32 | Surfom ADJ 8028 | Mistura de tensoativos aniônico e não iônico | Não aplicável | Blends and Specialties | Blend - Crop | Não aplicável | 2020-03-05 | Acelerado | pH, 1% p/p, aquoso, 25ºC | MA-729 | 5 - 8 | 6.35 |  |  | 6.01 |  | 5.85 |  |  | 6.14
50 | G32 | Surfom ADJ 8028 | Mistura de tensoativos aniônico e não iônico | Não aplicável | Blends and Specialties | Blend - Crop | Não aplicável | 2020-03-05 | Acelerado | Aparência, 25ºC | MA-742 | Líquido turvo amarelo | Líquido, Turvo, amarelada |  |  | Líquido amarelo levemente opalescente. |  | Líquido, amarelado, turvo |  |  | Líquido, Límpido Amarelado
50 | G32 | Surfom ADJ 8028 | Mistura de tensoativos aniônico e não iônico | Não aplicável | Blends and Specialties | Blend - Crop | Não aplicável | 2020-03-05 | Acelerado | Densidade, 20/20°C | MA-866 | 1,0265 - 1,0380 | 1.0368 |  |  | 1.0366 |  | 1.037 |  |  | 1.0372
50 | G32 | Surfom ADJ 8028 | Mistura de tensoativos aniônico e não iônico | Não aplicável | Blends and Specialties | Blend - Crop | Não aplicável | 2020-03-05 | Acelerado | Umidade, %p | MA-875 | 23 - 26 | 25.92 |  |  | 24.3 |  | 23.45 |  |  | 24.82